## Karbonatisierungsdauer
Prismen mit 40x40x160mm
Versuchsprogramm | [19 empty] | 3 x Prismen pro konz
Mischung | w/z [-] | w/k [-] | K [%] | LL [%] | xerf=dProbe/2 [mm] | CO2-Steig. Β 400ppm [-] | CO2-Steig. Β 2% [-] | CO2-Steig. Β 20% [-] | ACC 28d [mm] | k=x/√t [mm/√a] | terf=xerf²/k²/√β [a] 400ppm | terf=xerf²/k²/√β [a] 2% | terf=xerf²/k²/√β [a] 20 % | Karbonatisierungsdauer errechnet [in Wochen bei % CO2] |  |  | geplantes Material pro Versuch [l]
[14 empty] | 0.04 | 2 | 20 | Ref | Diffusion | Kinetik | Druckfestigkeit | Schnelltest karbo
A1-0,75 | 0.75 | 0.75 | 100 | 0 | 7.5 | 0.02 | 1 | 10 | 4 | 14.42221 | 1.912248 | 0.2704327 | 0.08551833 | 99.43689 | 14.0625 | 4.446953 | 2 | 2 | 2 | 2.304
A2-0,5 | 0.5 | 0.5 | 100 | 0 | 7.5 | 0.02 | 1 | 10 | 1.6 | 5.768882 | 11.95155 | 1.690204 | 0.5344895 | 621.4806 | 87.890625 | 27.79346 | 2 | 2 | 2 | 2.304
A3-0,5-LL20 | 0.5 | 0.63 | 80 | 20 | 7.5 | 0.02 | 1 | 10 | 3.6 | 12.97998 | 2.3608 | 0.3338675 | 0.1055782 | 122.7616 | 17.36111 | 5.490065 | 2 | 2 | 2 | 2.304
A4-0,5-LL40 | 0.5 | 0.83 | 60 | 40 | 7.5 | 0.02 | 1 | 10 | 8.1 | 29.20497 | 0.4663308 | 0.06594914 | 0.02085495 | 24.2492 | 3.429355 | 1.084457 | 2 | 2 | 2 | 2.304
A5-0,3-LL40 | 0.3 | 0.5 | 60 | 40 | 7.5 | 0.02 | 1 | 10 | 0.2 | 0.7211103 | 764.8992 | 108.1731 | 34.20733 | 39774.76 | 5625 | 1778.781 | 2 | 2 | 2 | 2.304
A6-0,3-LL60 | 0.3 | 0.75 | 40 | 60 | 7.5 | 0.02 | 1 | 10 | 3.1 | 11.17721 | 3.183763 | 0.4502521 | 0.1423822 | 165.5557 | 23.41311 | 7.403876 | 2 | 2 | 2 | 2.304
D1-0,6 | 0.6 | 0.6 | 100 | 0 | 7.5 | 0.02 | 1 | 10 | 3.6 | 12.97998 | 2.3608 | 0.3338675 | 0.1055782 | 122.7616 | 17.36111 | 5.490065 | 2 | 2 | 2 | 2.304
D2-0,6-LL20 | 0.6 | 0.75 | 80 | 20 | 7.5 | 0.02 | 1 | 10 | 6.2 | 22.35442 | 0.7959409 | 0.112563 | 0.03559556 | 41.38892 | 5.853278 | 1.850969 | 2 | 2 | 2 | 2.304
D3-0,5-LL60 | 0.5 | 1.25 | 40 | 60 | 7.5 | 0.02 | 1 | 10 | 19.6 | 70.6688 | 0.07964381 | 0.01126334 | 0.00356178 | 4.141478 | 0.5856935 | 0.1852125 | 2 | 2 | 2 | 2.304
D4-0,4-LL40 | 0.4 | 0.6666667 | 60 | 40 | 7.5 | 0.02 | 1 | 10 | 3.5 | 12.61943 | 2.49763 | 0.3532182 | 0.1116974 | 129.8768 | 18.36735 | 5.808265 | 2 | 2 | 2 | 2.304
D5-0,4-LL50 | 0.4 | 0.8 | 50 | 50 | 7.5 | 0.02 | 1 | 10 | 4.9 | 17.6672 | 1.274301 | 0.1802134 | 0.05698847 | 66.26365 | 9.371095 | 2.963401 | 2 | 2 | 2 | 2.304
D6-0,4-LL60 | 0.4 | 1 | 40 | 60 | 7.5 | 0.02 | 1 | 10 | 9 | 32.44996 | 0.377728 | 0.0534188 | 0.01689251 | 19.64186 | 2.777778 | 0.8784105 | 2 | 2 | 2 | 2.304
[17 empty] | 24 | 24 | 24
je Mischung 9 Prismen = 3 Formen
72
1. Charge
2. Charge
3. Charge
12
Note on L14: Steiner: gilt für 25LL

## Abschätzung Karbo Leimproben
Eingabemaske: nur die roten Zahlen ändern!
Mischung | w/z [-] | w/k [-] | K [%] | LL [%] | xerf=dProbe/2 [mm] | CO2-Steig. Β 400ppm [-] | CO2-Steig. Β 2% [-] | CO2-Steig. Β 20% [-] | ACC 28d [mm] | k=x/√t [mm/√a] | terf=xerf²/k²/√β [a] 400ppm | terf=xerf²/k²/√β [a] 2% | terf=xerf²/k²/√β [a] 20 % | terf (Karbonatisierungsdauer errechnet) [in Tage bei % CO2] |  |  | terf (Karbonatisierungsdauer errechnet) [in Wochen bei % CO2]
[14 empty] | 0.04 | 2 | 20 | 0.04 | 2 | 20
A1-0,75 | 0.75 | 0.75 | 100 | 0 | 4 | 0.02 | 1 | 10 | 4 | 14.42221 | 0.5439283 | 0.07692308 | 0.02432521 | 197.9899 | 28 | 8.854377 | 28.28427 | 4 | 1.264911
A2-0,5 | 0.5 | 0.5 | 100 | 0 | 4 | 0.02 | 1 | 10 | 1.6 | 5.768882 | 3.399552 | 0.4807692 | 0.1520326 | 1237.437 | 175 | 55.33986 | 176.7767 | 25 | 7.905694
A3-0,5-LL20 | 0.5 | 0.63 | 80 | 20 | 4 | 0.02 | 1 | 10 | 3.6 | 12.97998 | 0.6715164 | 0.09496676 | 0.03003113 | 244.432 | 34.5679 | 10.93133 | 34.91885 | 4.938272 | 1.561619
A4-0,5-LL40 | 0.5 | 0.83 | 60 | 40 | 4 | 0.02 | 1 | 10 | 8.1 | 29.20497 | 0.1326452 | 0.01875887 | 0.005932074 | 48.28286 | 6.828227 | 2.159275 | 6.897551 | 0.9754611 | 0.3084679
A5-0,3-LL40 | 0.3 | 0.5 | 60 | 40 | 4 | 0.02 | 1 | 10 | 0.2 | 0.7211103 | 217.5713 | 30.76923 | 9.730085 | 79195.96 | 11200 | 3541.751 | 11313.71 | 1600 | 505.9644
A6-0,3-LL60 | 0.3 | 0.75 | 40 | 60 | 4 | 0.02 | 1 | 10 | 3.1 | 11.17721 | 0.9056038 | 0.1280717 | 0.04049983 | 329.6398 | 46.61811 | 14.74194 | 47.0914 | 6.659729 | 2.105991
D1-0,6 | 0.6 | 0.6 | 100 | 0 | 4 | 0.02 | 1 | 10 | 3.6 | 12.97998 | 0.6715164 | 0.09496676 | 0.03003113 | 244.432 | 34.5679 | 10.93133 | 34.91885 | 4.938272 | 1.561619
D2-0,6-LL20 | 0.6 | 0.75 | 80 | 20 | 4 | 0.02 | 1 | 10 | 6.2 | 22.35442 | 0.226401 | 0.03201793 | 0.01012496 | 82.40995 | 11.65453 | 3.685485 | 11.77285 | 1.664932 | 0.5264978
D3-0,5-LL60 | 0.5 | 1.25 | 40 | 60 | 4 | 0.02 | 1 | 10 | 19.6 | 70.6688 | 0.02265424 | 0.003203793 | 0.001013128 | 8.246143 | 1.166181 | 0.3687787 | 1.17802 | 0.1665973 | 0.05268268
D4-0,4-LL40 | 0.4 | 0.6666667 | 60 | 40 | 4 | 0.02 | 1 | 10 | 3.5 | 12.61943 | 0.710437 | 0.100471 | 0.03177171 | 258.5991 | 36.57143 | 11.5649 | 36.94272 | 5.22449 | 1.652129
D5-0,4-LL50 | 0.4 | 0.8 | 50 | 50 | 4 | 0.02 | 1 | 10 | 4.9 | 17.6672 | 0.3624678 | 0.05126069 | 0.01621005 | 131.9383 | 18.65889 | 5.90046 | 18.84833 | 2.665556 | 0.8429228
D6-0,4-LL60 | 0.4 | 1 | 40 | 60 | 4 | 0.02 | 1 | 10 | 9 | 32.44996 | 0.1074426 | 0.01519468 | 0.00480498 | 39.10912 | 5.530864 | 1.749013 | 5.587017 | 0.7901235 | 0.249859
Mischung | w/z [-] | w/k [-] | K [%] | LL [%] | terf [d] | CO2-Steig. Β 400ppm [-] | CO2-Steig. Β 2% [-] | CO2-Steig. Β 20% [-] | ACC 28d [mm] | k=x/√t [mm/√a] | terf=xerf²/k²/√β [a] 400ppm | terf=xerf²/k²/√β [a] 2% | terf=xerf²/k²/√β [a] 20 % | xerf (Karbonatisierungstiefe) [in mm bei % CO2]
[14 empty] | 0.04 | 2 | 20
A2-0,5 | 0.5 | 0.5 | 100 | 0 | 70 | 0.02 | 1 | 10 | 1.6 | 5.768882 | 1041.113 | 147.2356 | 46.55998 | 0.9500616 | 2.526354 | 4.492564
A3-0,5-LL20 | 0.5 | 0.63 | 80 | 20 | 70 | 0.02 | 1 | 10 | 3.6 | 12.97998 | 205.6519 | 29.08357 | 9.197033 | 2.137639 | 5.684297 | 10.10827
A4-0,5-LL40 | 0.5 | 0.83 | 60 | 40 | 70 | 0.02 | 1 | 10 | 8.1 | 29.20497 | 40.6226 | 5.744903 | 1.816698 | 4.809687 | 12.78967 | 22.7436
A5-0,3-LL40 | 0.3 | 0.5 | 60 | 40 | 105 | 0.02 | 1 | 10 | 0.2 | 0.7211103 | 149920.2 | 21201.92 | 6704.637 | 0.1454479 | 0.3867674 | 0.6877805
Note on L16: Steiner: gilt für 25LL

## Übersicht 20% CO2
CO2-Lagerung Dauer [d] | A1-0,75 | A2-0,5 | A3-0,5-LL20 | A4-0,5-LL40 | A5-0,3-LL40 | A6-0,3-LL60 | D1-0,6 | D2-0,6-LL20 | D3-0,5-LL60 | D4-0,4-LL40 | D5-0,4-LL50 | D6-0,4-LL60
0 | 0.4 | 0.2 | 0.3 | 0.6 | 0.2 | 0.9 | 0.4 | 0.4 | 1.5 | 0.6 | 0.8 | 1.3
4 | 3.7 | 0.6 | 3 | 6.2 | 0.3 | 5.1 | 3.7 | 5.3 | 17.1 | 4.4 | 6.3 | 12.8 | [7 empty] | Dauer Karbonatisierung bei 20% CO2 [d]
7 | 7.5 | 0.6 | 4.3 | 9.4 | 0.3 | 8.9 | 4.5 | 8 | 20 | 5.9 | 9.4 | 17.3 | Gehalt Kalkstein | w/z - Wert | [5 empty] | A2-0,5 | A4-0,5-LL40 | D4-0,4-LL40
14 | 9.5 | 0.5 | 5.9 | 12.8 | 0.3 | 10.3 | 5.7 | 11.5 |  | 7.2 | 12.1 |  | [M.% v. Zement] | 0.75 | 0.6 | 0.5 | 0.4 | 0.3 | CO2-Diffusion (Dauer bis zum ersten Anstieg) | 10 & 31 | 5 | 13 & 18
21 | 12 | 2 | 7.3 | 14.8 | 0.4 | 14.6 | 7 | 14.3 |  | 8.9 | 14.3 |  | 0 | x | x | x |  |  | Dauer berechnet (√t) | 195 | 8 | 41
28 | 14.9 | 2.6 | 8.5 | 17.4 | 0.3 | 20 | 8.6 | 17 |  | 11.1 | 20 |  | 20 |  | x | x |  |  | Dauer gemessen | > 48 | 21 | 44
48 |  | 2.6 | 13.1 |  | 0.4 |  | 11.5 |  |  | 16.2 |  |  | 40 |  |  | x | x | x
[13 empty] | 50 |  |  |  | x
[13 empty] | 60 |  |  | x | x | x

## A1-0,75
20% CO2
Probenart | Datum | Vorlagerung CO2-Konzentration [%] | CO2-Lagerung Dauer [d] | ldn. Nr | Maßstab Bildstrecke für 1 cm [px] | Karbonatisierungstiefe Einzelmessung [px] | Karbonatisierungstiefe Einzelmessung [mm] | mittlere Karbonatisierungstiefe [mm] | Standard- abweichung
Feinbeton-Prisma A1-0,75_W28d_0d-20%CO2 28d Wasserbad; 56d Klimaraum (CO2-frei) | 2016-05-13 | 20 | 0 | 1.1 | 176 | 0 | 0 | 0.4 | 0.5
|  |  |  | 1.2 |  | 0 | 0 |  |  | Bestimmung Karbonatisierungstiefen nach DIN EN 12390-10:2007
|  |  |  | 1.3 |  | 9 | 0.5113636
|  |  |  | 1.4 |  | 0 | 0
|  |  |  | 1.5 |  | 6 | 0.3409091
|  |  |  | 2.1 |  | 21 | 1.193182
|  |  |  | 2.2 |  | 20 | 1.136364
|  |  |  | 2.3 |  | 25 | 1.420455
|  |  |  | 2.4 |  | 13 | 0.7386364 |  |  |  | Voreinstellung Auswertungsfile:
|  |  |  | 2.5 |  | 10 | 0.5681818 |  |  |  | GIMP:
|  |  |  | 3.1 |  | 0 | 0
|  |  |  | 3.2 |  | 0 | 0
|  |  |  | 3.3 |  | 0 | 0
|  |  |  | 3.4 |  | 0 | 0
|  |  |  | 3.5 |  | 0 | 0
|  |  |  | 4.1 |  | 19 | 1.079545
|  |  |  | 4.2 |  | 12 | 0.6818182
|  |  |  | 4.3 |  | 6 | 0.3409091
|  |  |  | 4.4 |  | 6 | 0.3409091
|  |  |  | 4.5 |  | 9 | 0.5113636
Feinbeton-Prisma A1-0,75_W28d_4d-20%CO2 28d Wasserbad; 52d Klimaraum (CO2-frei) | 2016-05-17 | 20 | 4 | 1.1 | 181 | 93 | 5.138122 | 3.7 | 1.4
|  |  |  | 1.2 |  | 92 | 5.082873
|  |  |  | 1.3 |  | 93 | 5.138122
|  |  |  | 1.4 |  | 91 | 5.027624
|  |  |  | 1.5 |  | 79 | 4.364641
|  |  |  | 2.1 |  | 67 | 3.701657
|  |  |  | 2.2 |  | 105 | 5.801105
|  |  |  | 2.3 |  | 106 | 5.856354
|  |  |  | 2.4 |  | 59 | 3.259669
|  |  |  | 2.5 |  | 57 | 3.149171
|  |  |  | 3.1 |  | 70 | 3.867403
|  |  |  | 3.2 |  | 80 | 4.41989
|  |  |  | 3.3 |  | 50 | 2.762431
|  |  |  | 3.4 |  | 46 | 2.541436
|  |  |  | 3.5 |  | 54 | 2.983425
|  |  |  | 4.1 |  | 28 | 1.546961
|  |  |  | 4.2 |  | 25 | 1.381215
|  |  |  | 4.3 |  | 14 | 0.7734807
|  |  |  | 4.4 |  | 50 | 2.762431
|  |  |  | 4.5 |  | 85 | 4.696133
Feinbeton-Prisma A1-0,75_W28d_7d-20%CO2 28d Wasserbad; 52d Klimaraum (CO2-frei) | 2016-05-20 | 20 | 7 | 1.1 | 176 | 178 | 10.11364 | 7.5 | 1.6
|  |  |  | 1.2 |  | 180 | 10.22727
|  |  |  | 1.3 |  | 161 | 9.147727
|  |  |  | 1.4 |  | 124 | 7.045455
|  |  |  | 1.5 |  | 141 | 8.011364
|  |  |  | 2.1 |  | 111 | 6.306818
|  |  |  | 2.2 |  | 134 | 7.613636
|  |  |  | 2.3 |  | 123 | 6.988636
|  |  |  | 2.4 |  | 101 | 5.738636
|  |  |  | 2.5 |  | 108 | 6.136364
|  |  |  | 3.1 |  | 167 | 9.488636
|  |  |  | 3.2 |  | 91 | 5.170455
|  |  |  | 3.3 |  | 96 | 5.454545
|  |  |  | 3.4 |  | 151 | 8.579545
|  |  |  | 3.5 |  | 175 | 9.943182
|  |  |  | 4.1 |  | 116 | 6.590909
|  |  |  | 4.2 |  | 108 | 6.136364
|  |  |  | 4.3 |  | 97 | 7
|  |  |  | 4.4 |  | 114 | 6.477273
|  |  |  | 4.5 |  | 150 | 8.522727
Feinbeton-Prisma A1-0,75_W28d_14d-20%CO2 28d Wasserbad; 52d Klimaraum (CO2-frei) | 2016-05-27 | 20 | 14 | 1.1 | 177 |  |  | 9.5 | 1.7
|  |  |  | 1.2 |  | 158 | 8.926554
|  |  |  | 1.3 |  | 169 | 9.548023
|  |  |  | 1.4 |  | 183 | 10.33898
|  |  |  | 1.5 |  | 175 | 9.887006
|  |  |  | 2.1 |  | 149 | 8.418079
|  |  |  | 2.2 |  | 148 | 8.361582
|  |  |  | 2.3 |  | 143 | 8.079096
|  |  |  | 2.4 |  | 134 | 7.570621
|  |  |  | 2.5 |  | 127 | 7.175141
|  |  |  | 3.1 |  | 126 | 7.118644
|  |  |  | 3.2 |  | 147 | 8.305085
|  |  |  | 3.3 |  | 157 | 8.870056
|  |  |  | 3.4 |  | 173 | 9.774011
3.5
|  |  |  | 4.1 |  | 246 | 13.89831
|  |  |  | 4.2 |  | 187 | 10.56497
|  |  |  | 4.3 |  | 201 | 11.35593
|  |  |  | 4.4 |  | 187 | 10.56497
|  |  |  | 4.5 |  | 205 | 11.58192
Feinbeton-Prisma A1-0,75_W28d_21d-20%CO2 28d Wasserbad; 52d Klimaraum (CO2-frei) | 2016-06-03 | 20 | 21 | 1.1 | 178 |  |  | 12 | 3.2
|  |  |  | 1.2 |  | 197 | 11.06742
|  |  |  | 1.3 |  | 177 | 9.94382
|  |  |  | 1.4 |  | 141 | 7.921348
|  |  |  | 1.5 |  | 147 | 8.258427
|  |  |  | 2.1 |  | 158 | 8.876404
|  |  |  | 2.2 |  | 136 | 7.640449
|  |  |  | 2.3 |  | 179 | 10.05618
|  |  |  | 2.4 |  | 217 | 12.19101
2.5
|  |  |  | 3.1 |  | 347 | 19.49438
|  |  |  | 3.2 |  | 260 | 14.60674
|  |  |  | 3.3 |  | 261 | 14.66292
|  |  |  | 3.4 |  | 264 | 14.83146
3.5
4.1
|  |  |  | 4.2 |  | 286 | 16.06742
|  |  |  | 4.3 |  | 214 | 12.02247
|  |  |  | 4.4 |  | 210 | 11.79775
|  |  |  | 4.5 |  | 211 | 11.85393
Feinbeton-Prisma A1-0,75_W28d_28d-21%CO2 28d Wasserbad; 52d Klimaraum (CO2-frei) | 2016-06-10 | 20 | 28 | 1.1 | 183 |  |  | 14.9 | 3.6
1.2
|  |  |  | 1.3 |  | 274 | 14.97268
|  |  |  | 1.4 |  | 294 | 16.06557
|  |  |  | 1.5 |  | 284 | 15.51913
2.1
|  |  |  | 2.2 |  | 198 | 10.81967
|  |  |  | 2.3 |  | 197 | 10.76503
|  |  |  | 2.4 |  | 187 | 10.21858
|  |  |  | 2.5 |  | 280 | 15.30055
|  |  |  | 3.1 |  | 251 | 13.71585
|  |  |  | 3.2 |  | 184 | 10.05464
|  |  |  | 3.3 |  | 260 | 14.20765
3.4
3.5
|  |  |  | 4.1 |  | 425 | 23.22404
|  |  |  | 4.2 |  | 338 | 18.46995
|  |  |  | 4.3 |  | 317 | 17.3224
|  |  |  | 4.4 |  | 324 | 17.70492
4.5
Feinbeton-Prisma A1-0,75_W28d_28d-21%CO2 28d Wasserbad; 52d Klimaraum (CO2-frei) | 2016-07-14 | 20 | 48 | 1.1
1.2
1.3
1.4
1.5
2.1
2.2
2.3
2.4
2.5
3.1
3.2
3.3
3.4
3.5
4.1
4.2
4.3
4.4
4.5

## A2-0,5
20% CO2
Probenart | Datum | Vorlagerung CO2-Konzentration [%] | CO2-Lagerung Dauer [d] | ldn. Nr | Maßstab Bildstrecke für 1 cm [px] | Karbonatisierungs-tiefe Einzelmessung [px] | Karbonatisierungs-tiefe Einzelmessung [mm] | mittlere Karbonatisierungs-tiefe [mm] | Standard- abweichung
Feinbeton-Prisma A2-0,5_W28d_0d-20%CO2 28d Wasserbad; 49d Klimaraum (NICHT CO2-frei) | 2016-05-13 | 20 | 0 | 1.1 | 204 | 0 | 0 | 0.2 | 0.2
|  |  |  | 1.2 |  | 0 | 0
|  |  |  | 1.3 |  | 0 | 0
|  |  |  | 1.4 |  | 0 | 0
|  |  |  | 1.5 |  | 0 | 0
|  |  |  | 2.1 |  | 6 | 0.2941176
|  |  |  | 2.2 |  | 6 | 0.2941176
|  |  |  | 2.3 |  | 14 | 0.6862745
|  |  |  | 2.4 |  | 11 | 0.5392157
|  |  |  | 2.5 |  | 10 | 0.4901961
|  |  |  | 3.1 |  | 7 | 0.3431373
|  |  |  | 3.2 |  | 0 | 0
|  |  |  | 3.3 |  | 4 | 0.1960784
|  |  |  | 3.4 |  | 5 | 0.245098
|  |  |  | 3.5 |  | 9 | 0.4411765
|  |  |  | 4.1 |  | 0 | 0
|  |  |  | 4.2 |  | 0 | 0
|  |  |  | 4.3 |  | 0 | 0
|  |  |  | 4.4 |  | 0 | 0
|  |  |  | 4.5 |  | 13 | 0.6372549
Feinbeton-Prisma A2-0,5_W28d_4d-20%CO2 28d Wasserbad; 49d Klimaraum (NICHT CO2-frei) | 2016-05-17 | 20 | 4 | 1.1 | 190 | 0 | 0 | 0.6 | 0.6
|  |  |  | 1.2 |  | 0 | 0
|  |  |  | 1.3 |  | 17 | 0.8947368
|  |  |  | 1.4 |  | 9 | 0.4736842
|  |  |  | 1.5 |  | 4 | 0.2105263
|  |  |  | 2.1 |  | 19 | 1
|  |  |  | 2.2 |  | 7 | 0.3684211
|  |  |  | 2.3 |  | 17 | 0.8947368
|  |  |  | 2.4 |  | 11 | 0.5789474
|  |  |  | 2.5 |  | 34 | 1.789474
|  |  |  | 3.1 |  | 18 | 0.9473684
|  |  |  | 3.2 |  | 38 | 2
|  |  |  | 3.3 |  | 26 | 1.368421
|  |  |  | 3.4 |  | 11 | 0.5789474
|  |  |  | 3.5 |  | 18 | 0.9473684
|  |  |  | 4.1 |  | 0 | 0
|  |  |  | 4.2 |  | 0 | 0
|  |  |  | 4.3 |  | 0 | 0
|  |  |  | 4.4 |  | 0 | 0
|  |  |  | 4.5 |  | 9 | 0.4736842
Feinbeton-Prisma A2-0,5_W28d_7d-20%CO2 28d Wasserbad; 49d Klimaraum (NICHT CO2-frei) | 2016-05-20 | 20 | 7 | 1.1 | 180 | 0 | 0 | 0.6 | 0.5
|  |  |  | 1.2 |  | 0 | 0
|  |  |  | 1.3 |  | 11 | 0.6111111
|  |  |  | 1.4 |  | 35 | 1.944444
|  |  |  | 1.5 |  | 26 | 1.444444
|  |  |  | 2.1 |  | 0 | 0
|  |  |  | 2.2 |  | 0 | 0
|  |  |  | 2.3 |  | 0 | 0
|  |  |  | 2.4 |  | 16 | 0.8888889
|  |  |  | 2.5 |  | 13 | 0.7222222
|  |  |  | 3.1 |  | 13 | 0.7222222
|  |  |  | 3.2 |  | 13 | 0.7222222
|  |  |  | 3.3 |  | 8 | 0.4444444
|  |  |  | 3.4 |  | 16 | 0.8888889
|  |  |  | 3.5 |  | 0 | 0
|  |  |  | 4.1 |  | 14 | 0.7777778
|  |  |  | 4.2 |  | 19 | 1.055556
|  |  |  | 4.3 |  | 15 | 0.8333333
|  |  |  | 4.4 |  | 10 | 0.5555556
|  |  |  | 4.5 |  | 7 | 0.3888889
Feinbeton-Prisma A2-0,5_W28d_14d-20%CO2 28d Wasserbad; 49d Klimaraum (NICHT CO2-frei) | 2016-05-27 | 20 | 14 | 1.1 | 173 | 11 | 0.6358382 | 0.5 | 0.5
|  |  |  | 1.2 |  | 0 | 0
|  |  |  | 1.3 |  | 0 | 0
|  |  |  | 1.4 |  | 0 | 0
|  |  |  | 1.5 |  | 0 | 0
|  |  |  | 2.1 |  | 7 | 0.4046243
|  |  |  | 2.2 |  | 7 | 0.4046243
|  |  |  | 2.3 |  | 7 | 0.4046243
|  |  |  | 2.4 |  | 10 | 0.5780347
|  |  |  | 2.5 |  | 5 | 0.2890173
|  |  |  | 3.1 |  | 30 | 1.734104
|  |  |  | 3.2 |  | 20 | 1.156069
|  |  |  | 3.3 |  | 19 | 1.098266
|  |  |  | 3.4 |  | 14 | 0.8092486
|  |  |  | 3.5 |  | 31 | 1.791908
|  |  |  | 4.1 |  | 5 | 0.2890173
|  |  |  | 4.2 |  | 0 | 0
|  |  |  | 4.3 |  | 5 | 0.2890173
|  |  |  | 4.4 |  | 0 | 0
|  |  |  | 4.5 |  | 0 | 0
Feinbeton-Prisma A2-0,5_W28d_21d-20%CO2 28d Wasserbad; 49d Klimaraum (NICHT CO2-frei) | 2016-06-03 | 20 | 21 | 1.1 | 186 | 52 | 2.795699 | 2 | 1.5
|  |  |  | 1.2 |  | 12 | 0.6451613
|  |  |  | 1.3 |  | 17 | 0.9139785
|  |  |  | 1.4 |  | 18 | 0.9677419
|  |  |  | 1.5 |  | 19 | 1.021505
|  |  |  | 2.1 |  | 81 | 4.354839
|  |  |  | 2.2 |  | 62 | 3.333333
|  |  |  | 2.3 |  | 62 | 3.333333
|  |  |  | 2.4 |  | 73 | 3.924731
|  |  |  | 2.5 |  | 95 | 5.107527
|  |  |  | 3.1 |  | 49 | 2.634409
|  |  |  | 3.2 |  | 32 | 1.72043
|  |  |  | 3.3 |  | 8 | 0.4301075
|  |  |  | 3.4 |  | 18 | 0.9677419
|  |  |  | 3.5 |  | 17 | 0.9139785
|  |  |  | 4.1 |  | 18 | 0.9677419
|  |  |  | 4.2 |  | 14 | 0.7526882
|  |  |  | 4.3 |  | 71 | 3.817204
|  |  |  | 4.4 |  | 0 | 0
|  |  |  | 4.5 |  | 24 | 1.290323
Feinbeton-Prisma A2-0,5_W28d_28d-21%CO2 28d Wasserbad; 49d Klimaraum (NICHT CO2-frei) | 2016-06-10 | 20 | 28 | 1.1 | 172 | 10 | 0.5813953 | 2.6 | 1.4
|  |  |  | 1.2 |  | 20 | 1.162791
|  |  |  | 1.3 |  | 32 | 1.860465
|  |  |  | 1.4 |  | 32 | 1.860465
|  |  |  | 1.5 |  | 24 | 1.395349
|  |  |  | 2.1 |  | 88 | 5.116279
|  |  |  | 2.2 |  | 44 | 2.55814
|  |  |  | 2.3 |  | 33 | 1.918605
|  |  |  | 2.4 |  | 34 | 1.976744
|  |  |  | 2.5 |  | 66 | 3.837209
|  |  |  | 3.1 |  | 20 | 1.162791
|  |  |  | 3.2 |  | 50 | 2.906977
|  |  |  | 3.3 |  | 70 | 4.069767
|  |  |  | 3.4 |  | 36 | 2.093023
|  |  |  | 3.5 |  | 70 | 4.069767
|  |  |  | 4.1 |  | 58 | 3.372093
|  |  |  | 4.2 |  | 102 | 5.930233
|  |  |  | 4.3 |  | 56 | 3.255814
|  |  |  | 4.4 |  | 30 | 1.744186
|  |  |  | 4.5 |  | 12 | 0.6976744
Feinbeton-Prisma A2-0,5_W28d_28d-21%CO2 28d Wasserbad; 49d Klimaraum (NICHT CO2-frei) | 2016-07-14 | 20 | 48 | 1.1 |  |  |  | 2.6 | #DIV/0!
1.2
1.3
1.4
1.5
2.1
2.2
2.3
2.4
2.5
3.1
3.2
3.3
3.4
3.5
4.1
4.2
4.3
4.4
4.5

## A3-0,5-LL20
20% CO2
Probenart | Datum | Vorlagerung CO2-Konzentration [%] | CO2-Lagerung Dauer [d] | ldn. Nr | Maßstab Bildstrecke für 1 cm [px] | Karbonatisierungs-tiefe Einzelmessung [px] | Karbonatisierungs-tiefe Einzelmessung [mm] | mittlere Karbonatisierungs-tiefe [mm] | Standard- abweichung
Feinbeton-Prisma A2-0,5-LL20_W28d_0d-20%CO2 28d Wasserbad; 49d Klimaraum (NICHT CO2-frei) | 2016-05-13 | 20 | 0 | 1.1 | 196 | 9 | 0.4591837 | 0.3 | 0.3
|  |  |  | 1.2 |  | 7 | 0.3571429
|  |  |  | 1.3 |  | 6 | 0.3061224
|  |  |  | 1.4 |  | 6 | 0.3061224
|  |  |  | 1.5 |  | 10 | 0.5102041
|  |  |  | 2.1 |  | 4 | 0.2040816
|  |  |  | 2.2 |  | 0 | 0
|  |  |  | 2.3 |  | 0 | 0
|  |  |  | 2.4 |  | 0 | 0
|  |  |  | 2.5 |  | 0 | 0
|  |  |  | 3.1 |  | 10 | 0.5102041
|  |  |  | 3.2 |  | 10 | 0.5102041
|  |  |  | 3.3 |  | 23 | 1.173469
|  |  |  | 3.4 |  | 9 | 0.4591837
|  |  |  | 3.5 |  | 9 | 0.4591837
|  |  |  | 4.1 |  | 0 | 0
|  |  |  | 4.2 |  | 0 | 0
|  |  |  | 4.3 |  | 0 | 0
|  |  |  | 4.4 |  | 0 | 0
|  |  |  | 4.5 |  | 0 | 0
Feinbeton-Prisma A2-0,5-LL20_W28d_4d-20%CO2 28d Wasserbad; 49d Klimaraum (NICHT CO2-frei) | 2016-05-17 | 20 | 4 | 1.1 | 181 | 55 | 3.038674 | 3 | 0.8
|  |  |  | 1.2 |  | 63 | 3.480663
|  |  |  | 1.3 |  | 59 | 3.259669
|  |  |  | 1.4 |  | 50 | 2.762431
|  |  |  | 1.5 |  | 54 | 2.983425
|  |  |  | 2.1 |  | 61 | 3.370166
|  |  |  | 2.2 |  | 23 | 1.270718
|  |  |  | 2.3 |  | 48 | 2.651934
|  |  |  | 2.4 |  | 49 | 2.707182
|  |  |  | 2.5 |  | 60 | 3.314917
|  |  |  | 3.1 |  | 43 | 2.375691
|  |  |  | 3.2 |  | 57 | 3.149171
|  |  |  | 3.3 |  | 41 | 2.265193
|  |  |  | 3.4 |  | 42 | 2.320442
|  |  |  | 3.5 |  | 65 | 3.59116
|  |  |  | 4.1 |  | 76 | 4.198895
|  |  |  | 4.2 |  | 94 | 5.19337
|  |  |  | 4.3 |  | 47 | 2.596685
|  |  |  | 4.4 |  | 54 | 2.983425
|  |  |  | 4.5 |  | 63 | 3.480663
Feinbeton-Prisma A2-0,5-LL20_W28d_7d-20%CO2 28d Wasserbad; 49d Klimaraum (NICHT CO2-frei) | 2016-05-20 | 20 | 7 | 1.1 | 169 | 65 | 3.846154 | 4.3 | 0.8
|  |  |  | 1.2 |  | 57 | 3.372781
|  |  |  | 1.3 |  | 44 | 2.60355
|  |  |  | 1.4 |  | 53 | 3.136095
|  |  |  | 1.5 |  | 77 | 4.556213
|  |  |  | 2.1 |  | 92 | 5.443787
|  |  |  | 2.2 |  | 88 | 5.207101
|  |  |  | 2.3 |  | 84 | 4.970414
|  |  |  | 2.4 |  | 81 | 4.792899
|  |  |  | 2.5 |  | 92 | 5.443787
|  |  |  | 3.1 |  | 80 | 4.733728
|  |  |  | 3.2 |  | 80 | 4.733728
|  |  |  | 3.3 |  | 78 | 4.615385
|  |  |  | 3.4 |  | 90 | 5.325444
|  |  |  | 3.5 |  | 72 | 4.260355
|  |  |  | 4.1 |  | 65 | 3.846154
|  |  |  | 4.2 |  | 53 | 3.136095
|  |  |  | 4.3 |  | 58 | 3.431953
|  |  |  | 4.4 |  | 63 | 3.727811
|  |  |  | 4.5 |  | 80 | 4.733728
Feinbeton-Prisma A2-0,5-LL20_W28d_14d-20%CO2 28d Wasserbad; 49d Klimaraum (NICHT CO2-frei) | 2016-05-27 | 20 | 14 | 1.1 | 178 | 118 | 6.629213 | 5.9 | 1.5
|  |  |  | 1.2 |  | 117 | 6.573034
|  |  |  | 1.3 |  | 137 | 7.696629
|  |  |  | 1.4 |  | 120 | 6.741573
|  |  |  | 1.5 |  | 162 | 9.101124
|  |  |  | 2.1 |  | 80 | 4.494382
|  |  |  | 2.2 |  | 113 | 6.348315
|  |  |  | 2.3 |  | 163 | 9.157303
|  |  |  | 2.4 |  | 80 | 4.494382
|  |  |  | 2.5 |  | 94 | 5.280899
|  |  |  | 3.1 |  | 122 | 6.853933
|  |  |  | 3.2 |  | 109 | 6.123596
|  |  |  | 3.3 |  | 100 | 5.617978
|  |  |  | 3.4 |  | 74 | 4.157303
|  |  |  | 3.5 |  | 74 | 4.157303
|  |  |  | 4.1 |  | 102 | 5.730337
|  |  |  | 4.2 |  | 77 | 4.325843
|  |  |  | 4.3 |  | 70 | 3.932584
|  |  |  | 4.4 |  | 99 | 5.561798
|  |  |  | 4.5 |  | 90 | 5.05618
Feinbeton-Prisma A2-0,5-LL20_W28d_21d-20%CO2 28d Wasserbad; 49d Klimaraum (NICHT CO2-frei) | 2016-06-03 | 20 | 21 | 1.1 | 181 | 143 | 7.900552 | 7.3 | 1.3
|  |  |  | 1.2 |  | 156 | 8.618785
|  |  |  | 1.3 |  | 160 | 8.839779
|  |  |  | 1.4 |  | 182 | 10.05525
|  |  |  | 1.5 |  | 97 | 5.359116
|  |  |  | 2.1 |  | 137 | 7.569061
|  |  |  | 2.2 |  | 102 | 5.635359
|  |  |  | 2.3 |  | 102 | 5.635359
|  |  |  | 2.4 |  | 125 | 6.906077
|  |  |  | 2.5 |  | 128 | 7.071823
|  |  |  | 3.1 |  | 85 | 4.696133
|  |  |  | 3.2 |  | 117 | 6.464088
|  |  |  | 3.3 |  | 127 | 7.016575
|  |  |  | 3.4 |  | 139 | 7.679558
|  |  |  | 3.5 |  | 137 | 7.569061
|  |  |  | 4.1 |  | 138 | 7.624309
|  |  |  | 4.2 |  | 155 | 8.563536
|  |  |  | 4.3 |  | 137 | 7.569061
|  |  |  | 4.4 |  | 131 | 7.237569
|  |  |  | 4.5 |  | 151 | 8.342541
Feinbeton-Prisma A2-0,5-LL20_W28d_28d-21%CO2 28d Wasserbad; 49d Klimaraum (NICHT CO2-frei) | 2016-06-10 | 20 | 28 | 1.1 | 181 | 139 | 7.679558 | 8.5 | 2.1
|  |  |  | 1.2 |  | 137 | 7.569061
|  |  |  | 1.3 |  | 178 | 9.834254
|  |  |  | 1.4 |  | 173 | 9.558011
|  |  |  | 1.5 |  | 276 | 15.24862
|  |  |  | 2.1 |  | 226 | 12.48619
|  |  |  | 2.2 |  | 187 | 10.33149
|  |  |  | 2.3 |  | 141 | 7.790055
|  |  |  | 2.4 |  | 143 | 7.900552
|  |  |  | 2.5 |  | 144 | 7.955801
|  |  |  | 3.1 |  | 121 | 6.685083
|  |  |  | 3.2 |  | 119 | 6.574586
|  |  |  | 3.3 |  | 135 | 7.458564
|  |  |  | 3.4 |  | 149 | 8.232044
|  |  |  | 3.5 |  | 139 | 7.679558
|  |  |  | 4.1 |  | 135 | 7.458564
|  |  |  | 4.2 |  | 132 | 7.292818
|  |  |  | 4.3 |  | 117 | 6.464088
|  |  |  | 4.4 |  | 131 | 7.237569
|  |  |  | 4.5 |  | 151 | 8.342541
Feinbeton-Prisma A2-0,5-LL20_W28d_28d-21%CO2 28d Wasserbad; 49d Klimaraum (NICHT CO2-frei) | 2016-07-14 | 20 | 48 | 1.1 |  |  |  | 13.1 | 3.9
|  |  |  | 1.2 |  |  | 13
|  |  |  | 1.3 |  |  | 11
|  |  |  | 1.4 |  |  | 13
1.5
2.1
|  |  |  | 2.2 |  |  | 14
|  |  |  | 2.3 |  |  | 16
|  |  |  | 2.4 |  |  | 20
2.5
3.1
|  |  |  | 3.2 |  |  | 21
|  |  |  | 3.3 |  |  | 10
|  |  |  | 3.4 |  |  | 11
3.5
4.1
|  |  |  | 4.2 |  |  | 8
|  |  |  | 4.3 |  |  | 11
|  |  |  | 4.4 |  |  | 9
4.5

## A4-0,5-LL40
20% CO2
Probenart | Datum | Vorlagerung CO2-Konzentration [%] | CO2-Lagerung Dauer [d] | ldn. Nr | Maßstab Bildstrecke für 1 cm [px] | Karbonatisierungstiefe Einzelmessung [px] | Karbonatisierungstiefe Einzelmessung [mm] | mittlere Karbonatisierungstiefe [mm] | Standard- abweichung
Feinbeton-Prisma A4-0,5-LL40_W28d_0d-20%CO2 28d Wasserbad; 56d Klimaraum (CO2-frei) | 2016-05-13 | 20 | 0 | 1.1 | 190 | 24 | 1.263158 | 0.6 | 0.5
|  |  |  | 1.2 |  | 20 | 1.052632
|  |  |  | 1.3 |  | 14 | 0.7368421
|  |  |  | 1.4 |  | 18 | 0.9473684
|  |  |  | 1.5 |  | 23 | 1.210526
|  |  |  | 2.1 |  | 35 | 1.842105
|  |  |  | 2.2 |  | 6 | 0.3157895
|  |  |  | 2.3 |  | 3 | 0.1578947
|  |  |  | 2.4 |  | 0 | 0
|  |  |  | 2.5 |  | 5 | 0.2631579
|  |  |  | 3.1 |  | 21 | 1.105263
|  |  |  | 3.2 |  | 0 | 0
|  |  |  | 3.3 |  | 0 | 0
|  |  |  | 3.4 |  | 0 | 0
|  |  |  | 3.5 |  | 0 | 0
|  |  |  | 4.1 |  | 19 | 1
|  |  |  | 4.2 |  | 12 | 0.6315789
|  |  |  | 4.3 |  | 6 | 0.3157895
|  |  |  | 4.4 |  | 6 | 0.3157895
|  |  |  | 4.5 |  | 9 | 0.4736842
Feinbeton-Prisma A4-0,5-LL40_W28d_4d-20%CO2 28d Wasserbad; 52d Klimaraum (CO2-frei) | 2016-05-17 | 20 | 4 | 1.1 | 183 | 110 | 6.010929 | 6.2 | 1
|  |  |  | 1.2 |  | 111 | 6.065574
|  |  |  | 1.3 |  | 105 | 5.737705
|  |  |  | 1.4 |  | 102 | 5.57377
|  |  |  | 1.5 |  | 55 | 3.005464
|  |  |  | 2.1 |  | 88 | 4.808743
|  |  |  | 2.2 |  | 121 | 6.612022
|  |  |  | 2.3 |  | 122 | 6.666667
|  |  |  | 2.4 |  | 136 | 7.431694
|  |  |  | 2.5 |  | 122 | 6.666667
|  |  |  | 3.1 |  | 131 | 7.15847
|  |  |  | 3.2 |  | 110 | 6.010929
|  |  |  | 3.3 |  | 111 | 6.065574
|  |  |  | 3.4 |  | 114 | 6.229508
|  |  |  | 3.5 |  | 114 | 6.229508
|  |  |  | 4.1 |  | 117 | 6.393443
|  |  |  | 4.2 |  | 105 | 5.737705
|  |  |  | 4.3 |  | 107 | 5.846995
|  |  |  | 4.4 |  | 133 | 7.26776
|  |  |  | 4.5 |  | 142 | 7.759563
Feinbeton-Prisma A4-0,5-LL40_W28d_7d-20%CO2 28d Wasserbad; 52d Klimaraum (CO2-frei) | 2016-05-20 | 20 | 7 | 1.1 | 177 | 224 | 12.65537 | 9.4 | 1.7
|  |  |  | 1.2 |  | 155 | 8.757062
|  |  |  | 1.3 |  | 156 | 8.813559
|  |  |  | 1.4 |  | 156 | 8.813559
|  |  |  | 1.5 |  | 205 | 11.58192
|  |  |  | 2.1 |  | 236 | 13.33333
|  |  |  | 2.2 |  | 162 | 9.152542
|  |  |  | 2.3 |  | 189 | 10.67797
|  |  |  | 2.4 |  | 139 | 7.853107
|  |  |  | 2.5 |  | 169 | 9.548023
|  |  |  | 3.1 |  | 169 | 9.548023
|  |  |  | 3.2 |  | 109 | 6.158192
|  |  |  | 3.3 |  | 140 | 7.909605
|  |  |  | 3.4 |  | 137 | 7.740113
|  |  |  | 3.5 |  | 146 | 8.248588
|  |  |  | 4.1 |  | 154 | 8.700565
|  |  |  | 4.2 |  | 152 | 8.587571
|  |  |  | 4.3 |  | 165 | 9.322034
|  |  |  | 4.4 |  | 181 | 10.22599
|  |  |  | 4.5 |  | 198 | 11.18644
Feinbeton-Prisma A4-0,5-LL40_W28d_14d-20%CO2 28d Wasserbad; 52d Klimaraum (CO2-frei) | 2016-05-27 | 20 | 14 | 1.1 | 175 | 204 | 11.65714 | 12.8 | 2.7
|  |  |  | 1.2 |  | 179 | 10.22857
|  |  |  | 1.3 |  | 212 | 12.11429
|  |  |  | 1.4 |  | 212 | 12.11429
1.5
|  |  |  | 2.1 |  | 370 | 21.14286
|  |  |  | 2.2 |  | 236 | 13.48571
|  |  |  | 2.3 |  | 247 | 14.11429
|  |  |  | 2.4 |  | 252 | 14.4
2.5
3.1
|  |  |  | 3.2 |  | 224 | 12.8
|  |  |  | 3.3 |  | 215 | 12.28571
|  |  |  | 3.4 |  | 226 | 12.91429
|  |  |  | 3.5 |  | 267 | 15.25714
4.1
|  |  |  | 4.2 |  | 186 | 10.62857
|  |  |  | 4.3 |  | 163 | 9.314286
|  |  |  | 4.4 |  | 167 | 9.542857
|  |  |  | 4.5 |  | 227 | 12.97143
Feinbeton-Prisma A4-0,5-LL40_W28d_21d-20%CO2 28d Wasserbad; 52d Klimaraum (CO2-frei) | 2016-06-03 | 20 | 21 | 1.1 | 172 |  |  | 14.8 | 3
|  |  |  | 1.2 |  | 342 | 19.88372
|  |  |  | 1.3 |  | 330 | 19.18605
|  |  |  | 1.4 |  | 317 | 18.43023
1.5
2.1
2.2
|  |  |  | 2.3 |  | 232 | 13.48837
|  |  |  | 2.4 |  | 244 | 14.18605
2.5
3.1
|  |  |  | 3.2 |  | 245 | 14.24419
|  |  |  | 3.3 |  | 222 | 12.90698
|  |  |  | 3.4 |  | 203 | 11.80233
3.5
4.1
|  |  |  | 4.2 |  | 213 | 12.38372
|  |  |  | 4.3 |  | 199 | 11.56977
4.4
4.5
Feinbeton-Prisma A4-0,5-LL40_W28d_28d-21%CO2 28d Wasserbad; 52d Klimaraum (CO2-frei) | 2016-06-10 | 20 | 28 | 1.1 | 181 |  |  | 17.4 | 1.3
1.2
|  |  |  | 1.3 |  | 284 | 15.69061
1.4
1.5
2.1
2.2
|  |  |  | 2.3 |  | 328 | 18.12155
2.4
2.5
3.1
3.2
|  |  |  | 3.3 |  | 348 | 19.22652
3.4
3.5
4.1
4.2
|  |  |  | 4.3 |  | 302 | 16.68508
4.4
4.5

## A5-0,3-LL40
20% CO2
Probenart | Datum | Vorlagerung CO2-Konzentration [%] | CO2-Lagerung Dauer [d] | ldn. Nr | Maßstab Bildstrecke für 1 cm [px] | Karbonatisierungstiefe Einzelmessung [px] | Karbonatisierungstiefe Einzelmessung [mm] | mittlere Karbonatisierungstiefe [mm] | Standard- abweichung
Feinbeton-Prisma A5-0,3-LL40_W28d_0d-20%CO2 28d Wasserbad; 56d Klimaraum (CO2-frei) | 2016-05-13 | 20 | 0 | 1.1 | 182 | 9 | 0.4945055 | 0.2 | 0.3
|  |  |  | 1.2 |  | 8 | 0.4395604
|  |  |  | 1.3 |  | 6 | 0.3296703
|  |  |  | 1.4 |  | 5 | 0.2747253
|  |  |  | 1.5 |  | 3 | 0.1648352
|  |  |  | 2.1 |  | 0 | 0
|  |  |  | 2.2 |  | 0 | 0
|  |  |  | 2.3 |  | 0 | 0
|  |  |  | 2.4 |  | 0 | 0
|  |  |  | 2.5 |  | 0 | 0
|  |  |  | 3.1 |  | 4 | 0.2197802
|  |  |  | 3.2 |  | 8 | 0.4395604
|  |  |  | 3.3 |  | 19 | 1.043956
|  |  |  | 3.4 |  | 6 | 0.3296703
|  |  |  | 3.5 |  | 9 | 0.4945055
|  |  |  | 4.1 |  | 0 | 0
|  |  |  | 4.2 |  | 0 | 0
|  |  |  | 4.3 |  | 0 | 0
|  |  |  | 4.4 |  | 0 | 0
|  |  |  | 4.5 |  | 0 | 0
Feinbeton-Prisma A5-0,3-LL40_W28d_4d-20%CO2 28d Wasserbad; 52d Klimaraum (CO2-frei) | 2016-05-17 | 20 | 4 | 1.1 | 181 | 0 | 0 | 0.3 | 0.4
|  |  |  | 1.2 |  | 0 | 0
|  |  |  | 1.3 |  | 0 | 0
|  |  |  | 1.4 |  | 0 | 0
|  |  |  | 1.5 |  | 0 | 0
|  |  |  | 2.1 |  | 0 | 0
|  |  |  | 2.2 |  | 0 | 0
|  |  |  | 2.3 |  | 19 | 1.049724
|  |  |  | 2.4 |  | 12 | 0.6629834
|  |  |  | 2.5 |  | 0 | 0
|  |  |  | 3.1 |  | 14 | 0.7734807
|  |  |  | 3.2 |  | 0 | 0
|  |  |  | 3.3 |  | 0 | 0
|  |  |  | 3.4 |  | 0 | 0
|  |  |  | 3.5 |  | 10 | 0.5524862
|  |  |  | 4.1 |  | 20 | 1.104972
|  |  |  | 4.2 |  | 12 | 0.6629834
|  |  |  | 4.3 |  | 7 | 0.3867403
|  |  |  | 4.4 |  | 0 | 0
|  |  |  | 4.5 |  | 9 | 0.4972376
Feinbeton-Prisma A5-0,3-LL40_W28d_7d-20%CO2 28d Wasserbad; 52d Klimaraum (CO2-frei) | 2016-05-20 | 20 | 7 | 1.1 | 166 | 0 | 0 | 0.3 | 0.4
|  |  |  | 1.2 |  | 0 | 0
|  |  |  | 1.3 |  | 0 | 0
|  |  |  | 1.4 |  | 0 | 0
|  |  |  | 1.5 |  | 0 | 0
|  |  |  | 2.1 |  | 8 | 0.4819277
|  |  |  | 2.2 |  | 0 | 0
|  |  |  | 2.3 |  | 16 | 0.9638554
|  |  |  | 2.4 |  | 14 | 0.8433735
|  |  |  | 2.5 |  | 12 | 0.7228916
|  |  |  | 3.1 |  | 12 | 0.7228916
|  |  |  | 3.2 |  | 0 | 0
|  |  |  | 3.3 |  | 0 | 0
|  |  |  | 3.4 |  | 0 | 0
|  |  |  | 3.5 |  | 0 | 0
|  |  |  | 4.1 |  | 24 | 1.445783
|  |  |  | 4.2 |  | 8 | 0.4819277
|  |  |  | 4.3 |  | 8 | 0.4819277
|  |  |  | 4.4 |  | 0 | 0
|  |  |  | 4.5 |  | 8 | 0.4819277
Feinbeton-Prisma A5-0,3-LL40_W28d_14d-20%CO2 28d Wasserbad; 52d Klimaraum (CO2-frei) | 2016-05-27 | 20 | 14 | 1.1 | 178 | 0 | 0 | 0.3 | 0.3
|  |  |  | 1.2 |  | 0 | 0
|  |  |  | 1.3 |  | 0 | 0
|  |  |  | 1.4 |  | 0 | 0
|  |  |  | 1.5 |  | 0 | 0
|  |  |  | 2.1 |  | 20 | 1.123596
|  |  |  | 2.2 |  | 7 | 0.3932584
|  |  |  | 2.3 |  | 6 | 0.3370787
|  |  |  | 2.4 |  | 16 | 0.8988764
|  |  |  | 2.5 |  | 5 | 0.2808989
|  |  |  | 3.1 |  | 9 | 0.505618
|  |  |  | 3.2 |  | 0 | 0
|  |  |  | 3.3 |  | 11 | 0.6179775
|  |  |  | 3.4 |  | 7 | 0.3932584
|  |  |  | 3.5 |  | 4 | 0.2247191
|  |  |  | 4.1 |  | 5 | 0.2808989
|  |  |  | 4.2 |  | 5 | 0.2808989
|  |  |  | 4.3 |  | 8 | 0.4494382
|  |  |  | 4.4 |  | 9 | 0.505618
|  |  |  | 4.5 |  | 0 | 0
Feinbeton-Prisma A5-0,3-LL40_W28d_21d-20%CO2 28d Wasserbad; 52d Klimaraum (CO2-frei) | 2016-06-03 | 20 | 21 | 1.1 | 176 | 7 | 0.3977273 | 0.4 | 0.4
|  |  |  | 1.2 |  | 0 | 0
|  |  |  | 1.3 |  | 7 | 0.3977273
|  |  |  | 1.4 |  | 0 | 0
|  |  |  | 1.5 |  | 8 | 0.4545455
|  |  |  | 2.1 |  | 6 | 0.3409091
|  |  |  | 2.2 |  | 4 | 0.2272727
|  |  |  | 2.3 |  | 0 | 0
|  |  |  | 2.4 |  | 0 | 0
|  |  |  | 2.5 |  | 13 | 0.7386364
|  |  |  | 3.1 |  | 10 | 0.5681818
|  |  |  | 3.2 |  | 13 | 0.7386364
|  |  |  | 3.3 |  | 15 | 0.8522727
|  |  |  | 3.4 |  | 29 | 1.647727
|  |  |  | 3.5 |  | 11 | 0.625
|  |  |  | 4.1 |  | 18 | 1.022727
|  |  |  | 4.2 |  | 0 | 0
|  |  |  | 4.3 |  | 0 | 0
|  |  |  | 4.4 |  | 0 | 0
|  |  |  | 4.5 |  | 0 | 0
Feinbeton-Prisma A5-0,3-LL40_W28d_28d-21%CO2 28d Wasserbad; 52d Klimaraum (CO2-frei) | 2016-06-10 | 20 | 28 | 1.1 | 172 | 11 | 0.6395349 | 0.3 | 0.3
|  |  |  | 1.2 |  | 0 | 0
|  |  |  | 1.3 |  | 11 | 0.6395349
|  |  |  | 1.4 |  | 11 | 0.6395349
|  |  |  | 1.5 |  | 7 | 0.4069767
|  |  |  | 2.1 |  | 10 | 0.5813953
|  |  |  | 2.2 |  | 0 | 0
|  |  |  | 2.3 |  | 0 | 0
|  |  |  | 2.4 |  | 10 | 0.5813953
|  |  |  | 2.5 |  | 8 | 0.4651163
|  |  |  | 3.1 |  | 0 | 0
|  |  |  | 3.2 |  | 0 | 0
|  |  |  | 3.3 |  | 0 | 0
|  |  |  | 3.4 |  | 0 | 0
|  |  |  | 3.5 |  | 10 | 0.5813953
|  |  |  | 4.1 |  | 0 | 0
|  |  |  | 4.2 |  | 18 | 1.046512
|  |  |  | 4.3 |  | 0 | 0
|  |  |  | 4.4 |  | 0 | 0
|  |  |  | 4.5 |  | 0 | 0
Feinbeton-Prisma A5-0,3-LL40_W28d_28d-21%CO2 28d Wasserbad; 52d Klimaraum (CO2-frei) | 2016-07-14 | 20 | 48 | 1.1 | 172 |  |  | 0.4
1.2
1.3
1.4
1.5
2.1
2.2
2.3
2.4
2.5
3.1
3.2
3.3
3.4
3.5
4.1
4.2
4.3
4.4
4.5

## A6-0,3-LL60
20% CO2
Probenart | Datum | Vorlagerung CO2-Konzentration [%] | CO2-Lagerung Dauer [d] | ldn. Nr | Maßstab Bildstrecke für 1 cm [px] | Karbonatisierungstiefe Einzelmessung [px] | Karbonatisierungstiefe Einzelmessung [mm] | mittlere Karbonatisierungstiefe [mm] | Standard- abweichung
Feinbeton-Prisma A6-0,3-LL60_W28d_0d-20%CO2 28d Wasserbad; 56d Klimaraum (CO2-frei) | 2016-05-13 | 20 | 0 | 1.1 | 175 | 0 | 0 | 0.9 | 0.7
|  |  |  | 1.2 |  | 0 | 0
|  |  |  | 1.3 |  | 0 | 0
|  |  |  | 1.4 |  | 24 | 1.371429
|  |  |  | 1.5 |  | 10 | 0.5714286
|  |  |  | 2.1 |  | 23 | 1.314286
|  |  |  | 2.2 |  | 31 | 1.771429
|  |  |  | 2.3 |  | 14 | 0.8
|  |  |  | 2.4 |  | 4 | 0.2285714
|  |  |  | 2.5 |  | 11 | 0.6285714
|  |  |  | 3.1 |  | 7 | 0.4
|  |  |  | 3.2 |  | 5 | 0.2857143
|  |  |  | 3.3 |  | 12 | 0.6857143
|  |  |  | 3.4 |  | 16 | 0.9142857
|  |  |  | 3.5 |  | 8 | 0.4571429
|  |  |  | 4.1 |  | 29 | 1.657143
|  |  |  | 4.2 |  | 31 | 1.771429
|  |  |  | 4.3 |  | 31 | 1.771429
|  |  |  | 4.4 |  | 32 | 1.828571
|  |  |  | 4.5 |  | 39 | 2.228571
Feinbeton-Prisma A6-0,3-LL60_W28d_4d-20%CO2 28d Wasserbad; 52d Klimaraum (CO2-frei) | 2016-05-17 | 20 | 4 | 1.1 | 180 | 32 | 1.777778 | 5.1 | 1.9
|  |  |  | 1.2 |  | 30 | 1.666667
|  |  |  | 1.3 |  | 69 | 3.833333
|  |  |  | 1.4 |  | 74 | 4.111111
|  |  |  | 1.5 |  | 76 | 4.222222
|  |  |  | 2.1 |  | 71 | 3.944444
|  |  |  | 2.2 |  | 76 | 4.222222
|  |  |  | 2.3 |  | 98 | 5.444444
|  |  |  | 2.4 |  | 113 | 6.277778
|  |  |  | 2.5 |  | 106 | 5.888889
|  |  |  | 3.1 |  | 153 | 8.5
|  |  |  | 3.2 |  | 146 | 8.111111
|  |  |  | 3.3 |  | 130 | 7.222222
|  |  |  | 3.4 |  | 142 | 7.888889
|  |  |  | 3.5 |  | 125 | 6.944444
|  |  |  | 4.1 |  | 108 | 6
|  |  |  | 4.2 |  | 89 | 4.944444
|  |  |  | 4.3 |  | 82 | 4.555556
|  |  |  | 4.4 |  | 79 | 4.388889
|  |  |  | 4.5 |  | 53 | 2.944444
Feinbeton-Prisma A6-0,3-LL60_W28d_7d-20%CO2 28d Wasserbad; 52d Klimaraum (CO2-frei) | 2016-05-20 | 20 | 7 | 1.1 | 173 |  |  | 8.9 | 1.2
1.2
1.3
1.4
1.5
|  |  |  | 2.1 |  | 132 | 7.630058
|  |  |  | 2.2 |  | 119 | 6.878613
|  |  |  | 2.3 |  | 150 | 8
|  |  |  | 2.4 |  | 145 | 8.381503
|  |  |  | 2.5 |  | 194 | 11.21387
|  |  |  | 3.1 |  | 198 | 10
|  |  |  | 3.2 |  | 175 | 10.11561
|  |  |  | 3.3 |  | 164 | 9.479769
|  |  |  | 3.4 |  | 164 | 9.479769
|  |  |  | 3.5 |  | 212 | 10
|  |  |  | 4.1 |  | 205 | 10
|  |  |  | 4.2 |  | 172 | 9
|  |  |  | 4.3 |  | 163 | 8.5
|  |  |  | 4.4 |  | 123 | 7.109827
|  |  |  | 4.5 |  | 141 | 8.150289
Feinbeton-Prisma A6-0,3-LL60_W28d_14d-20%CO2 28d Wasserbad; 52d Klimaraum (CO2-frei) | 2016-05-27 | 20 | 14 | 1.1 | 175 |  |  | 10.3 | 2.1
|  |  |  | 1.2 |  | 216 | 12.34286
|  |  |  | 1.3 |  | 240 | 13.71429
|  |  |  | 1.4 |  | 234 | 13.37143
1.5
2.1
|  |  |  | 2.2 |  | 233 | 13.31429
|  |  |  | 2.3 |  | 188 | 10.74286
|  |  |  | 2.4 |  | 170 | 9.714286
|  |  |  | 2.5 |  | 147 | 8.4
|  |  |  | 3.1 |  | 162 | 9.257143
|  |  |  | 3.2 |  | 119 | 6.8
|  |  |  | 3.3 |  | 125 | 7.142857
|  |  |  | 3.4 |  | 190 | 10.85714
|  |  |  | 3.5 |  | 141 | 8.057143
|  |  |  | 4.1 |  | 158 | 9.028571
|  |  |  | 4.2 |  | 161 | 9.2
|  |  |  | 4.3 |  | 188 | 10.74286
|  |  |  | 4.4 |  | 200 | 11.42857
4.5
Feinbeton-Prisma A6-0,3-LL60_W28d_21d-20%CO2 28d Wasserbad; 52d Klimaraum (CO2-frei) | 2016-06-03 | 20 | 21 | 1.1 | 168 | 239 | 14.22619 | 14.6 | 3.3
|  |  |  | 1.2 |  | 240 | 14.28571
|  |  |  | 1.3 |  | 241 | 14.34524
1.4
1.5
2.1
|  |  |  | 2.2 |  | 304 | 18.09524
|  |  |  | 2.3 |  | 283 | 16.84524
2.4
2.5
3.1
3.2
|  |  |  | 3.3 |  | 287 | 17.08333
|  |  |  | 3.4 |  | 253 | 15.05952
|  |  |  | 3.5 |  | 321 | 19.10714
4.1
|  |  |  | 4.2 |  | 246 | 14.64286
|  |  |  | 4.3 |  | 149 | 8.869048
|  |  |  | 4.4 |  | 140 | 8.333333
4.5
Feinbeton-Prisma A6-0,3-LL60_W28d_28d-20%CO2 28d Wasserbad; 52d Klimaraum (CO2-frei) | 2016-06-10 | 20 | 28 | 1.1 | 181 |  | 0 | 20 | 0
|  |  |  | 1.2 |  |  | 0
|  |  |  | 1.3 |  |  | 0
|  |  |  | 1.4 |  |  | 0
|  |  |  | 1.5 |  |  | 0
|  |  |  | 2.1 |  |  | 0
|  |  |  | 2.2 |  |  | 0
|  |  |  | 2.3 |  |  | 0
|  |  |  | 2.4 |  |  | 0
|  |  |  | 2.5 |  |  | 0
|  |  |  | 3.1 |  |  | 0
|  |  |  | 3.2 |  |  | 0
|  |  |  | 3.3 |  |  | 0
|  |  |  | 3.4 |  |  | 0
|  |  |  | 3.5 |  |  | 0
|  |  |  | 4.1 |  |  | 0
|  |  |  | 4.2 |  |  | 0
|  |  |  | 4.3 |  |  | 0
|  |  |  | 4.4 |  |  | 0
|  |  |  | 4.5 |  |  | 0

## D1-0,6
20% CO2
Probenart | Datum | Vorlagerung CO2-Konzentration [%] | CO2-Lagerung Dauer [d] | ldn. Nr | Maßstab Bildstrecke für 1 cm [px] | Karbonatisierungstiefe Einzelmessung [px] | Karbonatisierungstiefe Einzelmessung [mm] | mittlere Karbonatisierungstiefe [mm] | Standard- abweichung
Feinbeton-Prisma D1-0,6_W28d_0d-20%CO2 28d Wasserbad; 56d Klimaraum (CO2-frei) | 2016-05-13 | 20 | 0 | 1.1 | 183 | 7 | 0.3825137 | 0.4 | 0.3
|  |  |  | 1.2 |  | 8 | 0.4371585
|  |  |  | 1.3 |  | 19 | 1.038251
|  |  |  | 1.4 |  | 0 | 0
|  |  |  | 1.5 |  | 5 | 0.273224
|  |  |  | 2.1 |  | 3 | 0.1639344
|  |  |  | 2.2 |  | 0 | 0
|  |  |  | 2.3 |  | 0 | 0
|  |  |  | 2.4 |  | 0 | 0
|  |  |  | 2.5 |  | 0 | 0
|  |  |  | 3.1 |  | 14 | 0.7650273
|  |  |  | 3.2 |  | 15 | 0.8196721
|  |  |  | 3.3 |  | 12 | 0.6557377
|  |  |  | 3.4 |  | 8 | 0.4371585
|  |  |  | 3.5 |  | 4 | 0.2185792
|  |  |  | 4.1 |  | 13 | 0.7103825
|  |  |  | 4.2 |  | 0 | 0
|  |  |  | 4.3 |  | 5 | 0.273224
|  |  |  | 4.4 |  | 9 | 0.4918033
|  |  |  | 4.5 |  | 9 | 0.4918033
Feinbeton-Prisma D1-0,6_W28d_4d-20%CO2 28d Wasserbad; 52d Klimaraum (CO2-frei) | 2016-05-17 | 20 | 4 | 1.1 | 181 | 59 | 3.259669 | 3.7 | 1.4
|  |  |  | 1.2 |  | 66 | 3.646409
|  |  |  | 1.3 |  | 48 | 2.651934
|  |  |  | 1.4 |  | 38 | 2.099448
|  |  |  | 1.5 |  | 65 | 3.59116
|  |  |  | 2.1 |  | 59 | 3.259669
|  |  |  | 2.2 |  | 52 | 2.872928
|  |  |  | 2.3 |  | 71 | 3.922652
|  |  |  | 2.4 |  | 71 | 3.922652
|  |  |  | 2.5 |  | 39 | 2.154696
|  |  |  | 3.1 |  | 74 | 4.088398
|  |  |  | 3.2 |  | 109 | 6.022099
|  |  |  | 3.3 |  | 135 | 7.458564
|  |  |  | 3.4 |  | 100 | 5.524862
|  |  |  | 3.5 |  | 77 | 4.254144
|  |  |  | 4.1 |  | 66 | 3.646409
|  |  |  | 4.2 |  | 51 | 2.81768
|  |  |  | 4.3 |  | 51 | 2.81768
|  |  |  | 4.4 |  | 75 | 4.143646
|  |  |  | 4.5 |  | 26 | 1.436464
Feinbeton-Prisma D1-0,6_W28d_7d-20%CO2 28d Wasserbad; 52d Klimaraum (CO2-frei) | 2016-05-20 | 20 | 7 | 1.1 | 173 | 32 | 1.849711 | 4.5 | 1.7
|  |  |  | 1.2 |  | 85 | 4.913295
|  |  |  | 1.3 |  | 76 | 4.393064
|  |  |  | 1.4 |  | 56 | 3.236994
|  |  |  | 1.5 |  | 135 | 7.803468
|  |  |  | 2.1 |  | 76 | 4.393064
|  |  |  | 2.2 |  | 142 | 8.208092
|  |  |  | 2.3 |  | 113 | 6.531792
|  |  |  | 2.4 |  | 90 | 5.202312
|  |  |  | 2.5 |  | 74 | 4.277457
|  |  |  | 3.1 |  | 79 | 4.566474
|  |  |  | 3.2 |  | 89 | 5.144509
|  |  |  | 3.3 |  | 64 | 3.699422
|  |  |  | 3.4 |  | 85 | 4.913295
|  |  |  | 3.5 |  | 89 | 5.144509
|  |  |  | 4.1 |  | 68 | 3.930636
|  |  |  | 4.2 |  | 57 | 3.294798
|  |  |  | 4.3 |  | 54 | 3.121387
|  |  |  | 4.4 |  | 55 | 3.179191
|  |  |  | 4.5 |  | 25 | 1.445087
Feinbeton-Prisma D1-0,6_W28d_14d-20%CO2 28d Wasserbad; 52d Klimaraum (CO2-frei) | 2016-05-27 | 20 | 14 | 1.1 | 171 | 113 | 6.608187 | 5.7 | 1.8
|  |  |  | 1.2 |  | 112 | 6.549708
|  |  |  | 1.3 |  | 150 | 8.77193
|  |  |  | 1.4 |  | 118 | 6.900585
|  |  |  | 1.5 |  | 110 | 6.432749
|  |  |  | 2.1 |  | 94 | 5.497076
|  |  |  | 2.2 |  | 111 | 6.491228
|  |  |  | 2.3 |  | 72 | 4.210526
|  |  |  | 2.4 |  | 135 | 7.894737
|  |  |  | 2.5 |  | 114 | 6.666667
|  |  |  | 3.1 |  | 114 | 6.666667
|  |  |  | 3.2 |  | 110 | 6.432749
|  |  |  | 3.3 |  | 94 | 5.497076
|  |  |  | 3.4 |  | 66 | 3.859649
|  |  |  | 3.5 |  | 55 | 3.216374
|  |  |  | 4.1 |  | 25 | 1.461988
|  |  |  | 4.2 |  | 70 | 4.093567
|  |  |  | 4.3 |  | 70 | 4.093567
|  |  |  | 4.4 |  | 87 | 5.087719
|  |  |  | 4.5 |  | 138 | 8.070175
Feinbeton-Prisma D1-0,6_W28d_21d-20%CO2 28d Wasserbad; 52d Klimaraum (CO2-frei) | 2016-06-03 | 20 | 21 | 1.1 | 173 | 145 | 8.381503 | 7 | 2.2
|  |  |  | 1.2 |  | 102 | 5.895954
|  |  |  | 1.3 |  | 128 | 7.398844
|  |  |  | 1.4 |  | 147 | 8.49711
|  |  |  | 1.5 |  | 143 | 8.265896
|  |  |  | 2.1 |  | 151 | 8.728324
|  |  |  | 2.2 |  | 157 | 9.075145
|  |  |  | 2.3 |  | 177 | 10.23121
|  |  |  | 2.4 |  | 173 | 10
|  |  |  | 2.5 |  | 163 | 9.421965
|  |  |  | 3.1 |  | 125 | 7.225434
|  |  |  | 3.2 |  | 132 | 7.630058
|  |  |  | 3.3 |  | 105 | 6.069364
|  |  |  | 3.4 |  | 98 | 5.66474
|  |  |  | 3.5 |  | 138 | 7.976879
|  |  |  | 4.1 |  | 52 | 3.00578
|  |  |  | 4.2 |  | 70 | 4.046243
|  |  |  | 4.3 |  | 80 | 4.624277
|  |  |  | 4.4 |  | 77 | 4.450867
|  |  |  | 4.5 |  | 61 | 3.526012
Feinbeton-Prisma D1-0,6_W28d_28d-20%CO2 28d Wasserbad; 52d Klimaraum (CO2-frei) | 2016-06-10 | 20 | 28 | 1.1 | 172 | 235 | 13.66279 | 8.6 | 2.5
|  |  |  | 1.2 |  | 171 | 9.94186
|  |  |  | 1.3 |  | 134 | 7.790698
|  |  |  | 1.4 |  | 123 | 7.151163
|  |  |  | 1.5 |  | 153 | 8.895349
|  |  |  | 2.1 |  | 125 | 7.267442
|  |  |  | 2.2 |  | 194 | 11.27907
|  |  |  | 2.3 |  | 138 | 8.023256
|  |  |  | 2.4 |  | 130 | 7.55814
|  |  |  | 2.5 |  | 165 | 9.593023
|  |  |  | 3.1 |  | 199 | 11.56977
|  |  |  | 3.2 |  | 177 | 10.2907
|  |  |  | 3.3 |  | 154 | 8.953488
|  |  |  | 3.4 |  | 183 | 10.63953
|  |  |  | 3.5 |  | 172 | 10
|  |  |  | 4.1 |  | 44 | 2.55814
|  |  |  | 4.2 |  | 76 | 4.418605
|  |  |  | 4.3 |  | 86 | 5
|  |  |  | 4.4 |  | 140 | 8.139535
|  |  |  | 4.5 |  | 164 | 9.534884
Feinbeton-Prisma D1-0,6_W28d_28d-20%CO2 28d Wasserbad; 52d Klimaraum (CO2-frei) | 2016-07-14 | 20 | 48 | 1.1 |  |  |  | 11.5 | 1.8
|  |  |  | 1.2 |  |  | 12
|  |  |  | 1.3 |  |  | 11
|  |  |  | 1.4 |  |  | 13
1.5
2.1
|  |  |  | 2.2 |  |  | 10
|  |  |  | 2.3 |  |  | 10
|  |  |  | 2.4 |  |  | 10
2.5
3.1
|  |  |  | 3.2 |  |  | 8
|  |  |  | 3.3 |  |  | 13
|  |  |  | 3.4 |  |  | 14
3.5
4.1
|  |  |  | 4.2 |  |  | 14
|  |  |  | 4.3 |  |  | 11
|  |  |  | 4.4 |  |  | 12
4.5

## D2-0,6-LL20
20% CO2
Probenart | Datum | Vorlagerung CO2-Konzentration [%] | CO2-Lagerung Dauer [d] | ldn. Nr | Maßstab Bildstrecke für 1 cm [px] | Karbonatisierungs-tiefe Einzelmessung [px] | Karbonatisierungs-tiefe Einzelmessung [mm] | mittlere Karbonatisierungs-tiefe [mm] | Standard- abweichung
Feinbeton-Prisma D2-0,6-LL20_W28d_0d-20%CO2 28d Wasserbad; 49d Klimaraum (NICHT CO2-frei) | 2016-05-13 | 20 | 0 | 1.1 | 185 | 5 | 0.2702703 | 0.4 | 0.3
|  |  |  | 1.2 |  | 5 | 0.2702703
|  |  |  | 1.3 |  | 2 | 0.1081081
|  |  |  | 1.4 |  | 0 | 0
|  |  |  | 1.5 |  | 12 | 0.6486486
|  |  |  | 2.1 |  | 22 | 1.189189
|  |  |  | 2.2 |  | 10 | 0.5405405
|  |  |  | 2.3 |  | 12 | 0.6486486
|  |  |  | 2.4 |  | 0 | 0
|  |  |  | 2.5 |  | 11 | 0.5945946
|  |  |  | 3.1 |  | 6 | 0.3243243
|  |  |  | 3.2 |  | 0 | 0
|  |  |  | 3.3 |  | 11 | 0.5945946
|  |  |  | 3.4 |  | 13 | 0.7027027
|  |  |  | 3.5 |  | 9 | 0.4864865
|  |  |  | 4.1 |  | 15 | 0.8108108
|  |  |  | 4.2 |  | 0 | 0
|  |  |  | 4.3 |  | 0 | 0
|  |  |  | 4.4 |  | 10 | 0.5405405
|  |  |  | 4.5 |  | 10 | 0.5405405
Feinbeton-Prisma D2-0,6-LL20_W28d_4d-20%CO2 28d Wasserbad; 49d Klimaraum (NICHT CO2-frei) | 2016-05-17 | 20 | 4 | 1.1 | 193 | 116 | 6.010363 | 5.3 | 1.3
|  |  |  | 1.2 |  | 83 | 4.300518
|  |  |  | 1.3 |  | 92 | 4.766839
|  |  |  | 1.4 |  | 105 | 5.440415
|  |  |  | 1.5 |  | 97 | 5.025907
|  |  |  | 2.1 |  | 76 | 3.937824
|  |  |  | 2.2 |  | 80 | 4.145078
|  |  |  | 2.3 |  | 52 | 2.694301
|  |  |  | 2.4 |  | 81 | 4.196891
|  |  |  | 2.5 |  | 55 | 2.849741
|  |  |  | 3.1 |  | 116 | 6.010363
|  |  |  | 3.2 |  | 120 | 6.217617
|  |  |  | 3.3 |  | 118 | 6.11399
|  |  |  | 3.4 |  | 111 | 5.751295
|  |  |  | 3.5 |  | 131 | 6.787565
|  |  |  | 4.1 |  | 151 | 7.823834
|  |  |  | 4.2 |  | 117 | 6.062176
|  |  |  | 4.3 |  | 124 | 6.42487
|  |  |  | 4.4 |  | 103 | 5.336788
|  |  |  | 4.5 |  | 111 | 5.751295
Feinbeton-Prisma D2-0,6-LL20_W28d_7d-20%CO2 28d Wasserbad; 49d Klimaraum (NICHT CO2-frei) | 2016-05-20 | 20 | 7 | 1.1 | 175 | 127 | 7.257143 | 8 | 1.6
|  |  |  | 1.2 |  | 144 | 8.228571
1.3
1.4
1.5
|  |  |  | 2.1 |  | 190 | 10.85714
|  |  |  | 2.2 |  | 154 | 8.8
|  |  |  | 2.3 |  | 157 | 8.971429
|  |  |  | 2.4 |  | 155 | 8.857143
|  |  |  | 2.5 |  | 165 | 9.428571
|  |  |  | 3.1 |  | 181 | 10.34286
|  |  |  | 3.2 |  | 157 | 8.971429
|  |  |  | 3.3 |  | 150 | 8.571429
|  |  |  | 3.4 |  | 116 | 6.628571
|  |  |  | 3.5 |  | 144 | 8.228571
|  |  |  | 4.1 |  | 81 | 4.628571
|  |  |  | 4.2 |  | 125 | 7.142857
|  |  |  | 4.3 |  | 104 | 5.942857
|  |  |  | 4.4 |  | 127 | 7.257143
|  |  |  | 4.5 |  | 110 | 6.285714
Feinbeton-Prisma D2-0,6-LL20_W28d_14d-20%CO2 28d Wasserbad; 49d Klimaraum (NICHT CO2-frei) | 2016-05-27 | 20 | 14 | 1.1 | 178 |  |  | 11.5 | 2.2
|  |  |  | 1.2 |  | 264 | 14.83146
|  |  |  | 1.3 |  | 222 | 12.47191
|  |  |  | 1.4 |  | 225 | 12.64045
1.5
2.1
|  |  |  | 2.2 |  | 205 | 11.51685
|  |  |  | 2.3 |  | 185 | 10.39326
|  |  |  | 2.4 |  | 178 | 10
|  |  |  | 2.5 |  | 194 | 10.89888
|  |  |  | 3.1 |  | 193 | 10.8427
|  |  |  | 3.2 |  | 156 | 8.764045
|  |  |  | 3.3 |  | 155 | 8.707865
|  |  |  | 3.4 |  | 177 | 9.94382
|  |  |  | 3.5 |  | 202 | 11.34831
|  |  |  | 4.1 |  | 194 | 10.89888
|  |  |  | 4.2 |  | 206 | 11.57303
|  |  |  | 4.3 |  | 199 | 11.17978
|  |  |  | 4.4 |  | 319 | 17.92135
4.5
Feinbeton-Prisma D2-0,6-LL20_W28d_21d-20%CO2 28d Wasserbad; 49d Klimaraum (NICHT CO2-frei) | 2016-06-03 | 20 | 21 | 1.1 | 174 |  |  | 14.3 | 1
|  |  |  | 1.2 |  | 248 | 14.25287
|  |  |  | 1.3 |  | 215 | 12.35632
|  |  |  | 1.4 |  | 234 | 13.44828
1.5
2.1
|  |  |  | 2.2 |  | 234 | 13.44828
|  |  |  | 2.3 |  | 245 | 14.08046
2.4
2.5
3.1
|  |  |  | 3.2 |  | 280 | 16.09195
|  |  |  | 3.3 |  | 267 | 15.34483
|  |  |  | 3.4 |  | 264 | 15.17241
3.5
4.1
4.2
|  |  |  | 4.3 |  | 249 | 14.31034
|  |  |  | 4.4 |  | 249 | 14.31034
4.5
Feinbeton-Prisma D2-0,6-LL20_W28d_28d-21%CO2 28d Wasserbad; 49d Klimaraum (NICHT CO2-frei) | 2016-06-10 | 20 | 28 | 1.1 | 166 |  |  | 17 | 0.8
1.2
|  |  |  | 1.3 |  | 290 | 17.46988
1.4
1.5
2.1
2.2
|  |  |  | 2.3 |  | 296 | 17.83133
2.4
2.5
3.1
3.2
|  |  |  | 3.3 |  | 285 | 17.16867
3.4
3.5
4.1
4.2
|  |  |  | 4.3 |  | 260 | 15.66265
4.4
4.5

## D3-0,5-LL60
20% CO2
Probenart | Datum | Vorlagerung CO2-Konzentration [%] | CO2-Lagerung Dauer [d] | ldn. Nr | Maßstab Bildstrecke für 1 cm [px] | Karbonatisierungstiefe Einzelmessung [px] | Karbonatisierungstiefe Einzelmessung [mm] | mittlere Karbonatisierungstiefe [mm] | Standard- abweichung
Feinbeton-Prisma D3-0,5-LL60_W28d_0d-20%CO2 28d Wasserbad; 56d Klimaraum (CO2-frei) | 2016-05-13 | 20 | 0 | 1.1 | 183 | 10 | 0.5464481 | 1.5 | 0.9
|  |  |  | 1.2 |  | 8 | 0.4371585
|  |  |  | 1.3 |  | 10 | 0.5464481
|  |  |  | 1.4 |  | 16 | 0.8743169
|  |  |  | 1.5 |  | 11 | 0.6010929
|  |  |  | 2.1 |  | 22 | 1.202186
|  |  |  | 2.2 |  | 52 | 2.84153
|  |  |  | 2.3 |  | 7 | 0.3825137
|  |  |  | 2.4 |  | 10 | 0.5464481
|  |  |  | 2.5 |  | 43 | 2.349727
|  |  |  | 3.1 |  | 34 | 1.857923
|  |  |  | 3.2 |  | 14 | 0.7650273
|  |  |  | 3.3 |  | 25 | 1.36612
|  |  |  | 3.4 |  | 13 | 0.7103825
|  |  |  | 3.5 |  | 47 | 2.568306
|  |  |  | 4.1 |  | 42 | 2.295082
|  |  |  | 4.2 |  | 36 | 1.967213
|  |  |  | 4.3 |  | 48 | 2.622951
|  |  |  | 4.4 |  | 48 | 2.622951
|  |  |  | 4.5 |  | 48 | 2.622951
Feinbeton-Prisma D3-0,5-LL60_W28d_4d-20%CO2 28d Wasserbad; 52d Klimaraum (CO2-frei) | 2016-05-17 | 20 | 4 | 1.1 | 181 |  |  | 17.1 | 1.1
1.2
|  |  |  | 1.3 |  | 279 | 15.41436
1.4
1.5
2.1
2.2
|  |  |  | 2.3 |  | 335 | 18.50829
2.4
2.5
3.1
3.2
|  |  |  | 3.3 |  | 307 | 16.96133
3.4
3.5
4.1
4.2
|  |  |  | 4.3 |  | 314 | 17.34807
4.4
4.5
Feinbeton-Prisma D3-0,5-LL60_W28d_7d-20%CO2 28d Wasserbad; 52d Klimaraum (CO2-frei) | 2016-05-20 | 20 | 7 | 1.1 |  |  | #DIV/0! | 20
|  |  |  | 1.2 |  |  | #DIV/0!
|  |  |  | 1.3 |  |  | #DIV/0!
|  |  |  | 1.4 |  |  | #DIV/0!
|  |  |  | 1.5 |  |  | #DIV/0!
|  |  |  | 2.1 |  |  | #DIV/0!
|  |  |  | 2.2 |  |  | #DIV/0!
|  |  |  | 2.3 |  |  | #DIV/0!
|  |  |  | 2.4 |  |  | #DIV/0!
|  |  |  | 2.5 |  |  | #DIV/0!
|  |  |  | 3.1 |  |  | #DIV/0!
|  |  |  | 3.2 |  |  | #DIV/0!
|  |  |  | 3.3 |  |  | #DIV/0!
|  |  |  | 3.4 |  |  | #DIV/0!
|  |  |  | 3.5 |  |  | #DIV/0!
|  |  |  | 4.1 |  |  | #DIV/0!
|  |  |  | 4.2 |  |  | #DIV/0!
|  |  |  | 4.3 |  |  | #DIV/0!
|  |  |  | 4.4 |  |  | #DIV/0!
|  |  |  | 4.5 |  |  | #DIV/0!
Feinbeton-Prisma D3-0,5-LL60_W28d_14d-20%CO2 28d Wasserbad; 52d Klimaraum (CO2-frei) | 2016-05-27 | 20 | 14 | 1.1 |  |  | #DIV/0!
|  |  |  | 1.2 |  |  | #DIV/0!
|  |  |  | 1.3 |  |  | #DIV/0!
|  |  |  | 1.4 |  |  | #DIV/0!
|  |  |  | 1.5 |  |  | #DIV/0!
|  |  |  | 2.1 |  |  | #DIV/0!
|  |  |  | 2.2 |  |  | #DIV/0!
|  |  |  | 2.3 |  |  | #DIV/0!
|  |  |  | 2.4 |  |  | #DIV/0!
|  |  |  | 2.5 |  |  | #DIV/0!
|  |  |  | 3.1 |  |  | #DIV/0!
|  |  |  | 3.2 |  |  | #DIV/0!
|  |  |  | 3.3 |  |  | #DIV/0!
|  |  |  | 3.4 |  |  | #DIV/0!
|  |  |  | 3.5 |  |  | #DIV/0!
|  |  |  | 4.1 |  |  | #DIV/0!
|  |  |  | 4.2 |  |  | #DIV/0!
|  |  |  | 4.3 |  |  | #DIV/0!
|  |  |  | 4.4 |  |  | #DIV/0!
|  |  |  | 4.5 |  |  | #DIV/0!
Feinbeton-Prisma D3-0,5-LL60_W28d_21d-20%CO2 28d Wasserbad; 52d Klimaraum (CO2-frei) | 2016-06-03 | 20 | 21 | 1.1 |  |  | #DIV/0!
|  |  |  | 1.2 |  |  | #DIV/0!
|  |  |  | 1.3 |  |  | #DIV/0!
|  |  |  | 1.4 |  |  | #DIV/0!
|  |  |  | 1.5 |  |  | #DIV/0!
|  |  |  | 2.1 |  |  | #DIV/0!
|  |  |  | 2.2 |  |  | #DIV/0!
|  |  |  | 2.3 |  |  | #DIV/0!
|  |  |  | 2.4 |  |  | #DIV/0!
|  |  |  | 2.5 |  |  | #DIV/0!
|  |  |  | 3.1 |  |  | #DIV/0!
|  |  |  | 3.2 |  |  | #DIV/0!
|  |  |  | 3.3 |  |  | #DIV/0!
|  |  |  | 3.4 |  |  | #DIV/0!
|  |  |  | 3.5 |  |  | #DIV/0!
|  |  |  | 4.1 |  |  | #DIV/0!
|  |  |  | 4.2 |  |  | #DIV/0!
|  |  |  | 4.3 |  |  | #DIV/0!
|  |  |  | 4.4 |  |  | #DIV/0!
|  |  |  | 4.5 |  |  | #DIV/0!
Feinbeton-Prisma D3-0,5-LL60_W28d_28d-20%CO2 28d Wasserbad; 52d Klimaraum (CO2-frei) | 2016-06-10 | 20 | 28 | 1.1 |  |  | #DIV/0!
|  |  |  | 1.2 |  |  | #DIV/0!
|  |  |  | 1.3 |  |  | #DIV/0!
|  |  |  | 1.4 |  |  | #DIV/0!
|  |  |  | 1.5 |  |  | #DIV/0!
|  |  |  | 2.1 |  |  | #DIV/0!
|  |  |  | 2.2 |  |  | #DIV/0!
|  |  |  | 2.3 |  |  | #DIV/0!
|  |  |  | 2.4 |  |  | #DIV/0!
|  |  |  | 2.5 |  |  | #DIV/0!
|  |  |  | 3.1 |  |  | #DIV/0!
|  |  |  | 3.2 |  |  | #DIV/0!
|  |  |  | 3.3 |  |  | #DIV/0!
|  |  |  | 3.4 |  |  | #DIV/0!
|  |  |  | 3.5 |  |  | #DIV/0!
|  |  |  | 4.1 |  |  | #DIV/0!
|  |  |  | 4.2 |  |  | #DIV/0!
|  |  |  | 4.3 |  |  | #DIV/0!
|  |  |  | 4.4 |  |  | #DIV/0!
|  |  |  | 4.5 |  |  | #DIV/0!

## D4-0,4-LL40
20% CO2
Probenart | Datum | Vorlagerung CO2-Konzentration [%] | CO2-Lagerung Dauer [d] | ldn. Nr | Maßstab Bildstrecke für 1 cm [px] | Karbonatisierungstiefe Einzelmessung [px] | Karbonatisierungstiefe Einzelmessung [mm] | mittlere Karbonatisierungstiefe [mm] | Standard- abweichung
Feinbeton-Prisma D4-0,4-LL40_W28d_0d-20%CO2 28d Wasserbad; 56d Klimaraum (CO2-frei) | 2016-05-13 | 20 | 0 | 1.1 | 192 | 15 | 0.78125 | 0.6 | 0.4
|  |  |  | 1.2 |  | 10 | 0.5208333
|  |  |  | 1.3 |  | 5 | 0.2604167
|  |  |  | 1.4 |  | 16 | 0.8333333
|  |  |  | 1.5 |  | 15 | 0.78125
|  |  |  | 2.1 |  | 21 | 1.09375
|  |  |  | 2.2 |  | 0 | 0
|  |  |  | 2.3 |  | 0 | 0
|  |  |  | 2.4 |  | 0 | 0
|  |  |  | 2.5 |  | 10 | 0.5208333
|  |  |  | 3.1 |  | 15 | 0.78125
|  |  |  | 3.2 |  | 12 | 0.625
|  |  |  | 3.3 |  | 9 | 0.46875
|  |  |  | 3.4 |  | 20 | 1.041667
|  |  |  | 3.5 |  | 12 | 0.625
|  |  |  | 4.1 |  | 33 | 1.71875
|  |  |  | 4.2 |  | 3 | 0.15625
|  |  |  | 4.3 |  | 10 | 0.5208333
|  |  |  | 4.4 |  | 8 | 0.4166667
|  |  |  | 4.5 |  | 16 | 0.8333333
Feinbeton-Prisma D4-0,4-LL40_W28d_4d-20%CO2 28d Wasserbad; 52d Klimaraum (CO2-frei) | 2016-05-17 | 20 | 4 | 1.1 | 177 | 56 | 3.163842 | 4.4 | 1.7
|  |  |  | 1.2 |  | 56 | 3.163842
|  |  |  | 1.3 |  | 51 | 2.881356
|  |  |  | 1.4 |  | 47 | 2.655367
|  |  |  | 1.5 |  | 57 | 3.220339
|  |  |  | 2.1 |  | 71 | 4.011299
|  |  |  | 2.2 |  | 60 | 3.389831
|  |  |  | 2.3 |  | 70 | 3.954802
|  |  |  | 2.4 |  | 65 | 3.672316
|  |  |  | 2.5 |  | 90 | 5.084746
|  |  |  | 3.1 |  | 66 | 3.728814
|  |  |  | 3.2 |  | 70 | 3.954802
|  |  |  | 3.3 |  | 144 | 8.135593
|  |  |  | 3.4 |  | 166 | 9.378531
|  |  |  | 3.5 |  | 60 | 3.389831
|  |  |  | 4.1 |  | 104 | 5.875706
|  |  |  | 4.2 |  | 100 | 5.649718
|  |  |  | 4.3 |  | 70 | 3.954802
|  |  |  | 4.4 |  | 73 | 4.124294
|  |  |  | 4.5 |  | 79 | 4.463277
Feinbeton-Prisma D4-0,4-LL40_W28d_7d-20%CO2 28d Wasserbad; 52d Klimaraum (CO2-frei) | 2016-05-20 | 20 | 7 | 1.1 | 170 | 118 | 6.941176 | 5.9 | 1.3
|  |  |  | 1.2 |  | 107 | 6.294118
|  |  |  | 1.3 |  | 80 | 4.705882
|  |  |  | 1.4 |  | 121 | 7.117647
|  |  |  | 1.5 |  | 140 | 8.235294
|  |  |  | 2.1 |  | 80 | 4.705882
|  |  |  | 2.2 |  | 74 | 4.352941
|  |  |  | 2.3 |  | 59 | 3.470588
|  |  |  | 2.4 |  | 65 | 3.823529
|  |  |  | 2.5 |  | 103 | 6.058824
|  |  |  | 3.1 |  | 114 | 6.705882
|  |  |  | 3.2 |  | 129 | 7.588235
|  |  |  | 3.3 |  | 132 | 7.764706
|  |  |  | 3.4 |  | 110 | 6.470588
|  |  |  | 3.5 |  | 86 | 5.058824
|  |  |  | 4.1 |  | 77 | 4.529412
|  |  |  | 4.2 |  | 97 | 5.705882
|  |  |  | 4.3 |  | 105 | 6.176471
|  |  |  | 4.4 |  | 100 | 5.882353
|  |  |  | 4.5 |  | 108 | 6.352941
Feinbeton-Prisma D4-0,4-LL40_W28d_14d-20%CO2 28d Wasserbad; 52d Klimaraum (CO2-frei) | 2016-05-27 | 20 | 14 | 1.1 | 170 | 119 | 7 | 7.2 | 1.2
|  |  |  | 1.2 |  | 110 | 6.470588
|  |  |  | 1.3 |  | 117 | 6.882353
|  |  |  | 1.4 |  | 105 | 6.176471
|  |  |  | 1.5 |  | 142 | 8.352941
|  |  |  | 2.1 |  | 134 | 7.882353
|  |  |  | 2.2 |  | 103 | 6.058824
|  |  |  | 2.3 |  | 105 | 6.176471
|  |  |  | 2.4 |  | 71 | 4.176471
|  |  |  | 2.5 |  | 123 | 7.235294
|  |  |  | 3.1 |  | 159 | 9.352941
|  |  |  | 3.2 |  | 162 | 9.529412
|  |  |  | 3.3 |  | 124 | 7.294118
|  |  |  | 3.4 |  | 116 | 6.823529
|  |  |  | 3.5 |  | 140 | 8.235294
|  |  |  | 4.1 |  | 125 | 7.352941
|  |  |  | 4.2 |  | 106 | 6.235294
|  |  |  | 4.3 |  | 124 | 7.294118
|  |  |  | 4.4 |  | 137 | 8.058824
|  |  |  | 4.5 |  | 118 | 6.941176
Feinbeton-Prisma D4-0,4-LL40_W28d_21d-20%CO2 28d Wasserbad; 52d Klimaraum (CO2-frei) | 2016-06-03 | 20 | 21 | 1.1 | 171 | 152 | 8.888889 | 8.9 | 1.6
|  |  |  | 1.2 |  | 136 | 7.953216
|  |  |  | 1.3 |  | 159 | 9.298246
|  |  |  | 1.4 |  | 136 | 7.953216
|  |  |  | 1.5 |  | 149 | 8.71345
|  |  |  | 2.1 |  | 160 | 9.356725
|  |  |  | 2.2 |  | 141 | 8.245614
|  |  |  | 2.3 |  | 172 | 10.05848
|  |  |  | 2.4 |  | 165 | 9.649123
|  |  |  | 2.5 |  | 179 | 10.46784
|  |  |  | 3.1 |  | 158 | 9.239766
|  |  |  | 3.2 |  | 129 | 7.54386
|  |  |  | 3.3 |  | 139 | 8.128655
|  |  |  | 3.4 |  | 155 | 9.064327
|  |  |  | 3.5 |  | 197 | 11.52047
|  |  |  | 4.1 |  | 228 | 13.33333
|  |  |  | 4.2 |  | 131 | 7.660819
|  |  |  | 4.3 |  | 115 | 6.725146
|  |  |  | 4.4 |  | 138 | 8.070175
|  |  |  | 4.5 |  | 103 | 6.023392
Feinbeton-Prisma D4-0,4-LL40_W28d_28d-20%CO2 28d Wasserbad; 52d Klimaraum (CO2-frei) | 2016-06-10 | 20 | 28 | 1.1 | 165 | 245 | 14.84848 | 11.1 | 2.3
|  |  |  | 1.2 |  | 195 | 11.81818
|  |  |  | 1.3 |  | 214 | 12.9697
|  |  |  | 1.4 |  | 180 | 10.90909
1.5
2.1
|  |  |  | 2.2 |  | 196 | 11.87879
|  |  |  | 2.3 |  | 188 | 11.39394
|  |  |  | 2.4 |  | 180 | 10.90909
|  |  |  | 2.5 |  | 180 | 10.90909
3.1
|  |  |  | 3.2 |  | 112 | 6.787879
|  |  |  | 3.3 |  | 127 | 7.69697
|  |  |  | 3.4 |  | 149 | 9.030303
|  |  |  | 3.5 |  | 260 | 15.75758
|  |  |  | 4.1 |  | 212 | 12.84848
|  |  |  | 4.2 |  | 159 | 9.636364
|  |  |  | 4.3 |  | 163 | 9.878788
|  |  |  | 4.4 |  | 171 | 10.36364
4.5
Feinbeton-Prisma D4-0,4-LL40_W28d_28d-20%CO2 28d Wasserbad; 52d Klimaraum (CO2-frei) | 2016-07-14 | 20 | 48 | 1.1 |  |  |  | 16.2 | 2.7
1.2
|  |  |  | 1.3 |  |  | 16
|  |  |  | 1.4 |  |  | 14
1.5
2.1
|  |  |  | 2.2 |  |  | 13
|  |  |  | 2.3 |  |  | 12
2.4
2.5
3.1
|  |  |  | 3.2 |  |  | 19
|  |  |  | 3.3 |  |  | 16
|  |  |  | 3.4 |  |  | 21
3.5
4.1
4.2
|  |  |  | 4.3 |  |  | 18
|  |  |  | 4.4 |  |  | 17
4.5

## D5-0,4-LL50
20% CO2
Probenart | Datum | Vorlagerung CO2-Konzentration [%] | CO2-Lagerung Dauer [d] | ldn. Nr | Maßstab Bildstrecke für 1 cm [px] | Karbonatisierungs-tiefe Einzelmessung [px] | Karbonatisierungs-tiefe Einzelmessung [mm] | mittlere Karbonatisierungs-tiefe [mm] | Standard- abweichung
Feinbeton-Prisma D5-0,4-LL50_W28d_0d-20%CO2 28d Wasserbad; 49d Klimaraum (NICHT CO2-frei) | 2016-05-13 | 20 | 0 | 1.1 | 192 | 29 | 1.510417 | 0.8 | 0.5
|  |  |  | 1.2 |  | 35 | 1.822917
|  |  |  | 1.3 |  | 24 | 1.25
|  |  |  | 1.4 |  | 24 | 1.25
|  |  |  | 1.5 |  | 25 | 1.302083
|  |  |  | 2.1 |  | 12 | 0.625
|  |  |  | 2.2 |  | 0 | 0
|  |  |  | 2.3 |  | 9 | 0.46875
|  |  |  | 2.4 |  | 19 | 0.9895833
|  |  |  | 2.5 |  | 0 | 0
|  |  |  | 3.1 |  | 19 | 0.9895833
|  |  |  | 3.2 |  | 19 | 0.9895833
|  |  |  | 3.3 |  | 13 | 0.6770833
|  |  |  | 3.4 |  | 10 | 0.5208333
|  |  |  | 3.5 |  | 18 | 0.9375
|  |  |  | 4.1 |  | 0 | 0
|  |  |  | 4.2 |  | 0 | 0
|  |  |  | 4.3 |  | 12 | 0.625
|  |  |  | 4.4 |  | 16 | 0.8333333
|  |  |  | 4.5 |  | 17 | 0.8854167
Feinbeton-Prisma D5-0,4-LL50_W28d_4d-20%CO2 28d Wasserbad; 49d Klimaraum (NICHT CO2-frei) | 2016-05-17 | 20 | 4 | 1.1 | 189 | 124 | 6.560847 | 6.3 | 1.1
|  |  |  | 1.2 |  | 88 | 4.656085
|  |  |  | 1.3 |  | 122 | 6.455026
|  |  |  | 1.4 |  | 122 | 6.455026
|  |  |  | 1.5 |  | 122 | 6.455026
|  |  |  | 2.1 |  | 98 | 5.185185
|  |  |  | 2.2 |  | 113 | 5.978836
|  |  |  | 2.3 |  | 125 | 6.613757
|  |  |  | 2.4 |  | 116 | 6.137566
|  |  |  | 2.5 |  | 98 | 5.185185
|  |  |  | 3.1 |  | 159 | 8.412698
|  |  |  | 3.2 |  | 138 | 7.301587
|  |  |  | 3.3 |  | 123 | 6.507937
|  |  |  | 3.4 |  | 143 | 7.566138
|  |  |  | 3.5 |  | 165 | 8.730159
|  |  |  | 4.1 |  | 137 | 7.248677
|  |  |  | 4.2 |  | 106 | 5.608466
|  |  |  | 4.3 |  | 99 | 5.238095
|  |  |  | 4.4 |  | 96 | 5.079365
|  |  |  | 4.5 |  | 99 | 5.238095
Feinbeton-Prisma D5-0,4-LL50_W28d_7d-20%CO2 28d Wasserbad; 49d Klimaraum (NICHT CO2-frei) | 2016-05-20 | 20 | 7 | 1.1 | 170 | 174 | 10.23529 | 9.4 | 2.2
|  |  |  | 1.2 |  | 168 | 9.882353
|  |  |  | 1.3 |  | 157 | 9.235294
|  |  |  | 1.4 |  | 161 | 9.470588
|  |  |  | 1.5 |  | 214 | 12.58824
|  |  |  | 2.1 |  | 245 | 14.41176
|  |  |  | 2.2 |  | 163 | 9.588235
|  |  |  | 2.3 |  | 128 | 7.529412
|  |  |  | 2.4 |  | 165 | 9.705882
|  |  |  | 2.5 |  | 197 | 11.58824
|  |  |  | 3.1 |  | 192 | 11.29412
|  |  |  | 3.2 |  | 158 | 9.294118
|  |  |  | 3.3 |  | 119 | 7
|  |  |  | 3.4 |  | 158 | 9.294118
|  |  |  | 3.5 |  | 149 | 8.764706
|  |  |  | 4.1 |  | 126 | 7.411765
|  |  |  | 4.2 |  | 103 | 6.058824
|  |  |  | 4.3 |  | 107 | 6.294118
|  |  |  | 4.4 |  | 110 | 6.470588
|  |  |  | 4.5 |  | 210 | 12.35294
Feinbeton-Prisma D5-0,4-LL50_W28d_14d-20%CO2 28d Wasserbad; 49d Klimaraum (NICHT CO2-frei) | 2016-05-27 | 20 | 14 | 1.1 | 180 |  |  | 12.1 | 1
|  |  |  | 1.2 |  | 239 | 13.27778
|  |  |  | 1.3 |  | 192 | 10.66667
|  |  |  | 1.4 |  | 194 | 10.77778
1.5
2.1
|  |  |  | 2.2 |  | 214 | 11.88889
|  |  |  | 2.3 |  | 226 | 12.55556
|  |  |  | 2.4 |  | 245 | 13.61111
2.5
3.1
|  |  |  | 3.2 |  | 212 | 11.77778
|  |  |  | 3.3 |  | 206 | 11.44444
|  |  |  | 3.4 |  | 205 | 11.38889
3.5
4.1
|  |  |  | 4.2 |  | 212 | 11.77778
|  |  |  | 4.3 |  | 210 | 11.66667
|  |  |  | 4.4 |  | 252 | 14
4.5
Feinbeton-Prisma D5-0,4-LL50_W28d_21d-20%CO2 28d Wasserbad; 49d Klimaraum (NICHT CO2-frei) | 2016-06-03 | 20 | 21 | 1.1 | 182 |  |  | 14.3 | 1.5
1.2
|  |  |  | 1.3 |  | 251 | 13.79121
|  |  |  | 1.4 |  | 263 | 14.45055
1.5
2.1
2.2
|  |  |  | 2.3 |  | 235 | 12.91209
|  |  |  | 2.4 |  | 222 | 12.1978
2.5
3.1
|  |  |  | 3.2 |  | 264 | 14.50549
|  |  |  | 3.3 |  | 242 | 13.2967
3.4
3.5
4.1
|  |  |  | 4.2 |  | 297 | 16.31868
|  |  |  | 4.3 |  | 305 | 16.75824
4.4
4.5
Feinbeton-Prisma D5-0,4-LL50_W28d_28d-21%CO2 28d Wasserbad; 49d Klimaraum (NICHT CO2-frei) | 2016-06-10 | 20 | 28 | 1.1 |  |  | #DIV/0! | 20
|  |  |  | 1.2 |  |  | #DIV/0!
|  |  |  | 1.3 |  |  | #DIV/0!
|  |  |  | 1.4 |  |  | #DIV/0!
|  |  |  | 1.5 |  |  | #DIV/0!
|  |  |  | 2.1 |  |  | #DIV/0!
|  |  |  | 2.2 |  |  | #DIV/0!
|  |  |  | 2.3 |  |  | #DIV/0!
|  |  |  | 2.4 |  |  | #DIV/0!
|  |  |  | 2.5 |  |  | #DIV/0!
|  |  |  | 3.1 |  |  | #DIV/0!
|  |  |  | 3.2 |  |  | #DIV/0!
|  |  |  | 3.3 |  |  | #DIV/0!
|  |  |  | 3.4 |  |  | #DIV/0!
|  |  |  | 3.5 |  |  | #DIV/0!
|  |  |  | 4.1 |  |  | #DIV/0!
|  |  |  | 4.2 |  |  | #DIV/0!
|  |  |  | 4.3 |  |  | #DIV/0!
|  |  |  | 4.4 |  |  | #DIV/0!
|  |  |  | 4.5 |  |  | #DIV/0!

## D6-0,4-LL60
20% CO2
Probenart | Datum | Vorlagerung CO2-Konzentration [%] | CO2-Lagerung Dauer [d] | ldn. Nr | Maßstab Bildstrecke für 1 cm [px] | Karbonatisierungstiefe Einzelmessung [px] | Karbonatisierungstiefe Einzelmessung [mm] | mittlere Karbonatisierungstiefe [mm] | Standard- abweichung
Feinbeton-Prisma D6-0,4-LL60_W28d_0d-20%CO2 28d Wasserbad; 56d Klimaraum (CO2-frei) | 2016-05-13 | 20 | 0 | 1.1 | 188 | 20 | 1.06383 | 1.3 | 0.8
|  |  |  | 1.2 |  | 30 | 1.595745
|  |  |  | 1.3 |  | 18 | 0.9574468
|  |  |  | 1.4 |  | 21 | 1.117021
|  |  |  | 1.5 |  | 21 | 1.117021
|  |  |  | 2.1 |  | 0 | 0
|  |  |  | 2.2 |  | 0 | 0
|  |  |  | 2.3 |  | 0 | 0
|  |  |  | 2.4 |  | 0 | 0
|  |  |  | 2.5 |  | 18 | 0.9574468
|  |  |  | 3.1 |  | 40 | 2.12766
|  |  |  | 3.2 |  | 31 | 1.648936
|  |  |  | 3.3 |  | 35 | 1.861702
|  |  |  | 3.4 |  | 44 | 2.340426
|  |  |  | 3.5 |  | 24 | 1.276596
|  |  |  | 4.1 |  | 40 | 2.12766
|  |  |  | 4.2 |  | 50 | 2.659574
|  |  |  | 4.3 |  | 39 | 2.074468
|  |  |  | 4.4 |  | 41 | 2.180851
|  |  |  | 4.5 |  | 28 | 1.489362
Feinbeton-Prisma D6-0,4-LL60_W28d_4d-20%CO2 28d Wasserbad; 52d Klimaraum (CO2-frei) | 2016-05-17 | 20 | 4 | 1.1 | 181 |  |  | 12.8 | 1
|  |  |  | 1.2 |  | 213 | 11.76796
|  |  |  | 1.3 |  | 214 | 11.8232
|  |  |  | 1.4 |  | 238 | 13.14917
1.5
2.1
|  |  |  | 2.2 |  | 257 | 14.1989
|  |  |  | 2.3 |  | 248 | 13.70166
|  |  |  | 2.4 |  | 268 | 14.80663
2.5
3.1
|  |  |  | 3.2 |  | 234 | 12.92818
|  |  |  | 3.3 |  | 206 | 11.38122
|  |  |  | 3.4 |  | 215 | 11.87845
3.5
4.1
|  |  |  | 4.2 |  | 230 | 12.70718
|  |  |  | 4.3 |  | 234 | 12.92818
|  |  |  | 4.4 |  | 226 | 12.48619
4.5
Feinbeton-Prisma D6-0,4-LL60_W28d_7d-20%CO2 28d Wasserbad; 52d Klimaraum (CO2-frei) | 2016-05-20 | 20 | 7 | 1.1 | 170 |  |  | 17.3 | 1.3
1.2
|  |  |  | 1.3 |  | 300 | 17.64706
1.4
1.5
2.1
2.2
|  |  |  | 2.3 |  | 258 | 15.17647
2.4
2.5
3.1
3.2
|  |  |  | 3.3 |  | 310 | 18.23529
3.4
3.5
4.1
4.2
|  |  |  | 4.3 |  | 311 | 18.29412
4.4
4.5
Feinbeton-Prisma D6-0,4-LL60_W28d_14d-20%CO2 28d Wasserbad; 52d Klimaraum (CO2-frei) | 2016-05-27 | 20 | 14 | 1.1 |  |  | #DIV/0!
|  |  |  | 1.2 |  |  | #DIV/0!
|  |  |  | 1.3 |  |  | #DIV/0!
|  |  |  | 1.4 |  |  | #DIV/0!
|  |  |  | 1.5 |  |  | #DIV/0!
|  |  |  | 2.1 |  |  | #DIV/0!
|  |  |  | 2.2 |  |  | #DIV/0!
|  |  |  | 2.3 |  |  | #DIV/0!
|  |  |  | 2.4 |  |  | #DIV/0!
|  |  |  | 2.5 |  |  | #DIV/0!
|  |  |  | 3.1 |  |  | #DIV/0!
|  |  |  | 3.2 |  |  | #DIV/0!
|  |  |  | 3.3 |  |  | #DIV/0!
|  |  |  | 3.4 |  |  | #DIV/0!
|  |  |  | 3.5 |  |  | #DIV/0!
|  |  |  | 4.1 |  |  | #DIV/0!
|  |  |  | 4.2 |  |  | #DIV/0!
|  |  |  | 4.3 |  |  | #DIV/0!
|  |  |  | 4.4 |  |  | #DIV/0!
|  |  |  | 4.5 |  |  | #DIV/0!
Feinbeton-Prisma D6-0,4-LL60_W28d_21d-20%CO2 28d Wasserbad; 52d Klimaraum (CO2-frei) | 2016-06-03 | 20 | 21 | 1.1 |  |  | #DIV/0!
|  |  |  | 1.2 |  |  | #DIV/0!
|  |  |  | 1.3 |  |  | #DIV/0!
|  |  |  | 1.4 |  |  | #DIV/0!
|  |  |  | 1.5 |  |  | #DIV/0!
|  |  |  | 2.1 |  |  | #DIV/0!
|  |  |  | 2.2 |  |  | #DIV/0!
|  |  |  | 2.3 |  |  | #DIV/0!
|  |  |  | 2.4 |  |  | #DIV/0!
|  |  |  | 2.5 |  |  | #DIV/0!
|  |  |  | 3.1 |  |  | #DIV/0!
|  |  |  | 3.2 |  |  | #DIV/0!
|  |  |  | 3.3 |  |  | #DIV/0!
|  |  |  | 3.4 |  |  | #DIV/0!
|  |  |  | 3.5 |  |  | #DIV/0!
|  |  |  | 4.1 |  |  | #DIV/0!
|  |  |  | 4.2 |  |  | #DIV/0!
|  |  |  | 4.3 |  |  | #DIV/0!
|  |  |  | 4.4 |  |  | #DIV/0!
|  |  |  | 4.5 |  |  | #DIV/0!
Feinbeton-Prisma D6-0,4-LL60_W28d_28d-20%CO2 28d Wasserbad; 52d Klimaraum (CO2-frei) | 2016-06-10 | 20 | 28 | 1.1 |  |  | #DIV/0!
|  |  |  | 1.2 |  |  | #DIV/0!
|  |  |  | 1.3 |  |  | #DIV/0!
|  |  |  | 1.4 |  |  | #DIV/0!
|  |  |  | 1.5 |  |  | #DIV/0!
|  |  |  | 2.1 |  |  | #DIV/0!
|  |  |  | 2.2 |  |  | #DIV/0!
|  |  |  | 2.3 |  |  | #DIV/0!
|  |  |  | 2.4 |  |  | #DIV/0!
|  |  |  | 2.5 |  |  | #DIV/0!
|  |  |  | 3.1 |  |  | #DIV/0!
|  |  |  | 3.2 |  |  | #DIV/0!
|  |  |  | 3.3 |  |  | #DIV/0!
|  |  |  | 3.4 |  |  | #DIV/0!
|  |  |  | 3.5 |  |  | #DIV/0!
|  |  |  | 4.1 |  |  | #DIV/0!
|  |  |  | 4.2 |  |  | #DIV/0!
|  |  |  | 4.3 |  |  | #DIV/0!
|  |  |  | 4.4 |  |  | #DIV/0!
|  |  |  | 4.5 |  |  | #DIV/0!